## Offer发布
| SXYInyEHnh9J8RyLphQLx4le0wHWjLulNcIs6cXR8GagMIPOHyTPpN+oGA0GDjbjcN31X33O5awt5+Fiyyq24kc8gVBVAY2W5KczPRKE8wc= | 数字类型 | (-999999到999999) | 文本类型 | (60个字符以内)
注意：请不要修改表中蓝色区域文字；不要发布违禁产品；不要发布重复信息；信息在审核过程中会被删除！
信息类型：供应 |  | 带有*的字段是必填项
所在行业：冶金矿产/优特钢/合结钢
| 是否支持支付宝 | 否
| 发货期限(自买家付款之日起的天数) | 3
| 供应商类型 | 自主生产厂商
序号 | *标题 | *产品名称 | *规格 | *材质 | *产地/厂家 | 直径 | 参数5 | *信息有效期 | *详细说明
|  |  | 文本类型 (60个字符以内) |  |  |  | validation
1 | 供应美国5140合金结构钢 | 合金结构钢 | 合金结构钢棒/板/管 | 5140 | 美国 | 0.2-300 |  | 6个月 | 美国AISI5140(SAE5140)合金结构钢的化学成分： C碳：0.38-0.43 Si硅:0.15-0.35 Mn锰: 0.70-0.90 P磷: ≤0.035 S硫: ≤0.040 Cr铬: 0.7-0.9 Ni镍:- Mo:-
2 | 供应AISI5140美国合金结构钢 | 合金结构钢 | 合金结构钢棒/板/管 | AISI5140 | 美国 | 0.2-300 |  | 6个月 | 美国AISI5140(SAE5140)合金结构钢的化学成分： C碳：0.38-0.43 Si硅:0.15-0.35 Mn锰: 0.70-0.90 P磷: ≤0.035 S硫: ≤0.040 Cr铬: 0.7-0.9 Ni镍:- Mo:-
3 | 供应SAE5140合金结构钢 | 合金结构钢 | 合金结构钢棒/板/管 | SAE5140 | 美国 | 0.2-300 |  | 6个月 | 美国AISI5140(SAE5140)合金结构钢的化学成分： C碳：0.38-0.43 Si硅:0.15-0.35 Mn锰: 0.70-0.90 P磷: ≤0.035 S硫: ≤0.040 Cr铬: 0.7-0.9 Ni镍:- Mo:-
4 | 供应美国5150合金结构钢棒 | 合金结构钢 | 合金结构钢棒/板/管 | 5150 | 美国 | 0.2-300 |  | 6个月 | 美国AISI5150(SAE5150)合金结构钢的化学成分： C碳：0.48-0.53 Si硅:0.7-0.9 Mn锰: 0.70-0.90 P磷: ≤0.035 S硫: ≤0.040 Cr铬: 0.7-0.9 Ni镍:- Mo:-
5 | 供应AISI5150合金结构钢板/管 | 合金结构钢 | 合金结构钢棒/板/管 | AISI5150 | 美国 | 0.2-300 |  | 6个月 | 美国AISI5150(SAE5150)合金结构钢的化学成分： C碳：0.48-0.53 Si硅:0.7-0.9 Mn锰: 0.70-0.90 P磷: ≤0.035 S硫: ≤0.040 Cr铬: 0.7-0.9 Ni镍:- Mo:-
6 | 供应美国进口合金结构钢SAE5150 | 合金结构钢 | 合金结构钢棒/板/管 | SAE5150 | 美国 | 0.2-300 |  | 6个月 | 美国AISI5150(SAE5150)合金结构钢的化学成分： C碳：0.48-0.53 Si硅:0.7-0.9 Mn锰: 0.70-0.90 P磷: ≤0.035 S硫: ≤0.040 Cr铬: 0.7-0.9 Ni镍:- Mo:-
7 | 供应5152合金结构钢 | 合金结构钢 | 合金结构钢棒/板/管 | 5152 | 美国 | 0.2-300 |  | 6个月 | 美国AISI5152(SAE5152)合金结构钢的化学成分： C碳：0.48-0.55 Si硅:0.2-0.35 Mn锰: 0.70-0.90 P磷: ≤0.035 S硫: ≤0.040 Cr铬: 0.9-1.2 Ni镍:- Mo:-
8 | 供应美国进口5160合金结构钢板/棒 | 合金结构钢 | 合金结构钢棒/板/管 | 5160 | 美国 | 0.2-300 |  | 6个月 | 美国AISI5160(SAE5160)合金结构钢的化学成分： C碳：0.56-0.64 Si硅:0.15-0.35 Mn锰: 0.75-1.00 P磷: ≤0.035 S硫: ≤0.040 Cr铬: 0.7-0.9 Ni镍:- Mo:-
9 | 供应AISI5160美国合金结构钢 | 合金结构钢 | 合金结构钢棒/板/管 | AISI5160 | 美国 | 0.2-300 |  | 6个月 | 美国AISI5160(SAE5160)合金结构钢的化学成分： C碳：0.56-0.64 Si硅:0.15-0.35 Mn锰: 0.75-1.00 P磷: ≤0.035 S硫: ≤0.040 Cr铬: 0.7-0.9 Ni镍:- Mo:-
10 | 供应SAE5160合金结构钢棒 | 合金结构钢 | 合金结构钢棒/板/管 | SAE5160 | 美国 | 0.2-300 |  | 6个月 | 美国AISI5160(SAE5160)合金结构钢的化学成分： C碳：0.56-0.64 Si硅:0.15-0.35 Mn锰: 0.75-1.00 P磷: ≤0.035 S硫: ≤0.040 Cr铬: 0.7-0.9 Ni镍:- Mo:-
11 | 供应美国51B60合金结构钢 | 合金结构钢 | 合金结构钢棒/板/管 | 51B60 | 美国 | 0.2-300 |  | 6个月 | 美国51B60合金结构钢的化学成分： C碳：0.56-0.64 Si硅:0.15-0.35 Mn锰: 0.75-1.00 P磷: ≤0.035 S硫: ≤0.040 Cr铬: 0.7-0.9 Ni镍:- B:0.0005
12 | 供应6120美国合金结构钢 | 合金结构钢 | 合金结构钢棒/板/管 | 6120 | 美国 | 0.2-300 |  | 6个月 | 美国SAE6120合金结构钢的化学成分： C碳：0.17-0.22 Si硅:0.20-0.35 Mn锰: 0.70-0.90 P磷: ≤0.040 S硫: ≤0.040 Cr铬: 0.7-0.9 Ni镍:- V:0.1
13 | 供应SAE6120合金结构钢管/棒 | 合金结构钢 | 合金结构钢棒/板/管 | SAE6120 | 美国 | 0.2-300 |  | 6个月 | 美国SAE6120合金结构钢的化学成分： C碳：0.17-0.22 Si硅:0.20-0.35 Mn锰: 0.70-0.90 P磷: ≤0.040 S硫: ≤0.040 Cr铬: 0.7-0.9 Ni镍:- V:0.15
14 | 供应美国进口6130合金结构钢 | 合金结构钢 | 合金结构钢棒/板/管 | 6130 | 美国 | 0.2-300 |  | 6个月 | 美国SAE6130合金结构钢的化学成分： C碳：0.25-0.35 Si硅:0.15-0.30 Mn锰: 0.60-0.90 P磷: ≤0.040 S硫: ≤0.050 Cr铬: 0.8-1.1 Ni镍:- V:0.15
15 | 供应SAE6130合金结构钢板/棒 | 合金结构钢 | 合金结构钢棒/板/管 | SAE6130 | 美国 | 0.2-300 |  | 6个月 | 美国SAE6130合金结构钢的化学成分： C碳：0.25-0.35 Si硅:0.15-0.30 Mn锰: 0.60-0.90 P磷: ≤0.040 S硫: ≤0.050 Cr铬: 0.8-1.1 Ni镍:- V:0.15
16 | 供应6140合金结构钢/钢棒 | 合金结构钢 | 合金结构钢棒/板/管 | 6140 | 美国 | 0.2-300 |  | 6个月 | 美国SAE6140合金结构钢的化学成分： C碳：0.35-0.45 Si硅:0.15-0.30 Mn锰: 0.60-0.90 P磷: ≤0.040 S硫: ≤0.050 Cr铬: 0.8-1.1 Ni镍:- V:0.15
17 | 供应美国SAE6140合金结构钢 | 合金结构钢 | 合金结构钢棒/板/管 | SAE6140 | 美国 | 0.2-300 |  | 6个月 | 美国SAE6140合金结构钢的化学成分： C碳：0.35-0.45 Si硅:0.15-0.30 Mn锰: 0.60-0.90 P磷: ≤0.040 S硫: ≤0.050 Cr铬: 0.8-1.1 Ni镍:- V:0.15
18 | 供应6150合金结构钢 | 合金结构钢 | 合金结构钢棒/板/管 | 6150 | 美国 | 0.2-300 |  | 6个月 | 美国SAE6150(AISI6150)合金结构钢的化学成分： C碳：0.48-0.53 Si硅:0.15-0.35 Mn锰: 0.70-0.90 P磷: ≤0.035 S硫: ≤0.050 Cr铬: 0.8-1.1 Ni镍:- V:0.15
19 | 供应美国AISI6150合金结构钢 | 合金结构钢 | 合金结构钢棒/板/管 | AISI6150 | 美国 | 0.2-300 |  | 6个月 | 美国SAE6150(AISI6150)合金结构钢的化学成分： C碳：0.48-0.53 Si硅:0.15-0.35 Mn锰: 0.70-0.90 P磷: ≤0.035 S硫: ≤0.050 Cr铬: 0.8-1.1 Ni镍:- V:0.15
20 | 供应SAE6150合金结构钢板/棒 | 合金结构钢 | 合金结构钢棒/板/管 | SAE6150 | 美国 | 0.2-300 |  | 6个月 | 美国SAE6150(AISI6150)合金结构钢的化学成分： C碳：0.48-0.53 Si硅:0.15-0.35 Mn锰: 0.70-0.90 P磷: ≤0.035 S硫: ≤0.050 Cr铬: 0.8-1.1 Ni镍:- V:0.15
21 | 供应80B20合金结构钢 | 合金结构钢 | 合金结构钢棒/板/管 | 80B20 | 美国 | 0.2-300 |  | 6个月 | 美国80B20合金结构钢的化学成分： C碳：0.17-0.23 Si硅:0.20-0.35 Mn锰: 0.45-0.7 P磷: ≤0.040 S硫: ≤0.040 Cr铬: 0.15-0.35 Ni镍:0.20-0.40 Mo:0.08-0.15 B:0.0005
22 | 供应80B25美国合金结构钢 | 合金结构钢 | 合金结构钢棒/板/管 | 80B25 | 美国 | 0.2-300 |  | 6个月 | 美国80B25合金结构钢的化学成分： C碳：0.21-0.28 Si硅:0.20-0.35 Mn锰: 0.5-0.75 P磷: ≤0.040 S硫: ≤0.040 Cr铬: 0.15-0.35 Ni镍:0.20-0.40 Mo:0.08-0.15 B:0.0005
23 | 供应美国80B30合金结构钢 | 合金结构钢 | 合金结构钢棒/板/管 | 80B30 | 美国 | 0.2-300 |  | 6个月 | 美国80B30合金结构钢的化学成分： C碳：0.27-0.34 Si硅:0.20-0.35 Mn锰: 0.55-0.80 P磷: ≤0.040 S硫: ≤0.040 Cr铬: 0.15-0.35 Ni镍:0.20-0.40 Mo:0.08-0.15 B:0.0005
24 | 供应80B60合金结构钢板/棒/管 | 合金结构钢 | 合金结构钢棒/板/管 | 80B60 | 美国 | 0.2-300 |  | 6个月 | 美国80B60合金结构钢的化学成分： C碳：0.55-0.65 Si硅:0.20-0.35 Mn锰: 0.7-1.0 P磷: ≤0.040 S硫: ≤0.040 Cr铬: 0.30-0.35 Ni镍:0.20-0.40 Mo:0.08-0.15 B:0.0005
25 | 供应8120合金结构钢 | 合金结构钢 | 合金结构钢棒/板/管 | 8120 | 美国 | 0.2-300 |  | 6个月 | 美国AISI8120(SAE8120)合金结构钢的化学成分： C碳：0.17-0.23 Si硅:0.20-0.35 Mn锰: 0.7-1.0 P磷: ≤0.040 S硫: ≤0.040 Cr铬: 0.30-0.55 Ni镍:0.20-0.40 Mo:0.08-0.15 B:-
26 | 供应美国AISI8120合金结构钢板 | 合金结构钢 | 合金结构钢棒/板/管 | AISI8120 | 美国 | 0.2-300 |  | 6个月 | 美国AISI8120(SAE8120)合金结构钢的化学成分： C碳：0.17-0.23 Si硅:0.20-0.35 Mn锰: 0.7-1.0 P磷: ≤0.040 S硫: ≤0.040 Cr铬: 0.30-0.55 Ni镍:0.20-0.40 Mo:0.08-0.15 B:-
27 | 供应SAE8120合金结构钢 | 合金结构钢 | 合金结构钢棒/板/管 | SAE8120 | 美国 | 0.2-300 |  | 6个月 | 美国AISI8120(SAE8120)合金结构钢的化学成分： C碳：0.17-0.23 Si硅:0.20-0.35 Mn锰: 0.7-1.0 P磷: ≤0.040 S硫: ≤0.040 Cr铬: 0.30-0.55 Ni镍:0.20-0.40 Mo:0.08-0.15 B:-
28 | 供应8130合金结构钢 | 合金结构钢 | 合金结构钢棒/板/管 | 8130 | 美国 | 0.2-300 |  | 6个月 | 美国AISI8130(SAE8130)合金结构钢的化学成分： C碳：0.27-0.31 Si硅:0.20-0.35 Mn锰: 0.7-1.0 P磷: ≤0.040 S硫: ≤0.050 Cr铬: 0.30-0.55 Ni镍:0.20-0.40 Mo:0.08-0.15 B:-
29 | 供应美国AISI8130合金结构钢 | 合金结构钢 | 合金结构钢棒/板/管 | AISI8130 | 美国 | 0.2-300 |  | 6个月 | 美国AISI8130(SAE8130)合金结构钢的化学成分： C碳：0.27-0.31 Si硅:0.20-0.35 Mn锰: 0.7-1.0 P磷: ≤0.040 S硫: ≤0.050 Cr铬: 0.30-0.55 Ni镍:0.20-0.40 Mo:0.08-0.15 B:-
30 | 供应SAE8130进口合金结构钢 | 合金结构钢 | 合金结构钢棒/板/管 | SAE8130 | 美国 | 0.2-300 |  | 6个月 | 美国AISI8130(SAE8130)合金结构钢的化学成分： C碳：0.27-0.31 Si硅:0.20-0.35 Mn锰: 0.7-1.0 P磷: ≤0.040 S硫: ≤0.050 Cr铬: 0.30-0.55 Ni镍:0.20-0.40 Mo:0.08-0.15 B:-
| 供应8140合金结构钢板/棒/管 | 合金结构钢 | 合金结构钢棒/板/管 | 8140 | 美国 | 0.2-300 |  | 6个月 | 美国AISI8140(SAE8140)合金结构钢的化学成分： C碳：0.37-0.45 Si硅:0.20-0.35 Mn锰: 0.7-1.0 P磷: ≤0.040 S硫: ≤0.040 Cr铬: 0.30-0.50 Ni镍:0.20-0.40 Mo:0.08-0.15 B:-
| 供应美国AISI8140合金结构钢 | 合金结构钢 | 合金结构钢棒/板/管 | AISI8140 | 美国 | 0.2-300 |  | 6个月 | 美国AISI8140(SAE8140)合金结构钢的化学成分： C碳：0.37-0.45 Si硅:0.20-0.35 Mn锰: 0.7-1.0 P磷: ≤0.040 S硫: ≤0.040 Cr铬: 0.30-0.50 Ni镍:0.20-0.40 Mo:0.08-0.15 B:-
| 供应SAE8140合金结构钢 | 合金结构钢 | 合金结构钢棒/板/管 | SAE8140 | 美国 | 0.2-300 |  | 6个月 | 美国AISI8140(SAE8140)合金结构钢的化学成分： C碳：0.37-0.45 Si硅:0.20-0.35 Mn锰: 0.7-1.0 P磷: ≤0.040 S硫: ≤0.040 Cr铬: 0.30-0.50 Ni镍:0.20-0.40 Mo:0.08-0.15 B:-
| 供应8150美国合金结构钢板/棒 | 合金结构钢 | 合金结构钢棒/板/管 | 8150 | 美国 | 0.2-300 |  | 6个月 | 美国AISI8150(SAE8150)合金结构钢的化学成分： C碳：0.47-0.55 Si硅:0.20-0.35 Mn锰: 0.7-1.05 P磷: ≤0.040 S硫: ≤0.040 Cr铬: 0.35-0.60 Ni镍:0.20-0.40 Mo:0.08-0.15 B:-
| 供应SAE8150合金结构钢 | 合金结构钢 | 合金结构钢棒/板/管 | SAE8150 | 美国 | 0.2-300 |  | 6个月 | 美国AISI8150(SAE8150)合金结构钢的化学成分： C碳：0.47-0.55 Si硅:0.20-0.35 Mn锰: 0.7-1.05 P磷: ≤0.040 S硫: ≤0.040 Cr铬: 0.35-0.60 Ni镍:0.20-0.40 Mo:0.08-0.15 B:-
| 供应AISI8150合金结构钢棒 | 合金结构钢 | 合金结构钢棒/板/管 | AISI8150 | 美国 | 0.2-300 |  | 6个月 | 美国AISI8150(SAE8150)合金结构钢的化学成分： C碳：0.47-0.55 Si硅:0.20-0.35 Mn锰: 0.7-1.05 P磷: ≤0.040 S硫: ≤0.040 Cr铬: 0.35-0.60 Ni镍:0.20-0.40 Mo:0.08-0.15 B:-
| 供应81B50合金结构钢 | 合金结构钢 | 合金结构钢棒/板/管 | 81B50 | 美国 | 0.2-300 |  | 6个月 | 美国81B50合金结构钢的化学成分： C碳：0.47-0.55 Si硅:0.20-0.35 Mn锰: 0.7-1.05 P磷: ≤0.040 S硫: ≤0.040 Cr铬: 0.35-0.60 Ni镍:0.20-0.40 Mo:0.08-0.15 B:0.0005
| 供应8160美国合金结构钢棒 | 合金结构钢 | 合金结构钢棒/板/管 | 8160 | 美国 | 0.2-300 |  | 6个月 | 美国SAE8160(AISI8160)合金结构钢的化学成分： C碳：0.55-0.62 Si硅:0.20-0.35 Mn锰: 0.75-1.00 P磷: ≤0.040 S硫: ≤0.040 Cr铬: 0.35-0.55 Ni镍:0.20-0.40 Mo:0.08-0.15 B:-
| 供应AISI8160合金结构钢 | 合金结构钢 | 合金结构钢棒/板/管 | AISI8160 | 美国 | 0.2-300 |  | 6个月 | 美国SAE8160(AISI8160)合金结构钢的化学成分： C碳：0.55-0.62 Si硅:0.20-0.35 Mn锰: 0.75-1.00 P磷: ≤0.040 S硫: ≤0.040 Cr铬: 0.35-0.55 Ni镍:0.20-0.40 Mo:0.08-0.15 B:-
| 供应美国进口合金结构钢SAE8160 | 合金结构钢 | 合金结构钢棒/板/管 | SAE8160 | 美国 | 0.2-300 |  | 6个月 | 美国SAE8160(AISI8160)合金结构钢的化学成分： C碳：0.55-0.62 Si硅:0.20-0.35 Mn锰: 0.75-1.00 P磷: ≤0.040 S硫: ≤0.040 Cr铬: 0.35-0.55 Ni镍:0.20-0.40 Mo:0.08-0.15 B:-
| 供应8615合金结构钢 | 合金结构钢 | 合金结构钢棒/板/管 | 8615 | 美国 | 0.2-300 |  | 6个月 | 美国SAE8615(AISI8615)合金结构钢的化学成分： C碳：0.13-0.18 Si硅:0.13-0.18 Mn锰: 0.75-0.9 P磷: ≤0.035 S硫: ≤0.040 Cr铬: 0.4-0.6 Ni镍:0.4-0.7 Mo:0.08-0.15 B:-
| 供应8620合金结构钢 | 合金结构钢 | 合金结构钢棒/板/管 | 8620 | 美国 | 0.2-300 |  | 6个月 | 美国SAE8620(AISI8620)合金结构钢的化学成分： C碳：0.18-0.23 Si硅:0.15-0.35 Mn锰: 0.7-0.9 P磷: ≤0.035 S硫: ≤0.040 Cr铬: 0.4-0.6 Ni镍:0.4-0.7 Mo:0.15-0.25 B:-
| 供应美国AISI8620合金结构钢 | 合金结构钢 | 合金结构钢棒/板/管 | AISI8620 | 美国 | 0.2-300 |  | 6个月 | 美国SAE8620(AISI8620)合金结构钢的化学成分： C碳：0.18-0.23 Si硅:0.15-0.35 Mn锰: 0.7-0.9 P磷: ≤0.035 S硫: ≤0.040 Cr铬: 0.4-0.6 Ni镍:0.4-0.7 Mo:0.15-0.25 B:-
| 供应SAE8620合金结构钢 | 合金结构钢 | 合金结构钢棒/板/管 | SAE8620 | 美国 | 0.2-300 |  | 6个月 | 美国SAE8620(AISI8620)合金结构钢的化学成分： C碳：0.18-0.23 Si硅:0.15-0.35 Mn锰: 0.7-0.9 P磷: ≤0.035 S硫: ≤0.040 Cr铬: 0.4-0.6 Ni镍:0.4-0.7 Mo:0.15-0.25 B:-
| 供应8630合金结构钢板/棒/管 | 合金结构钢 | 合金结构钢棒/板/管 | 8630 | 美国 | 0.2-300 |  | 6个月 | 美国SAE8630(AISI8630)合金结构钢的化学成分： C碳：0.28-0.33 Si硅:0.15-0.35 Mn锰: 0.7-0.9 P磷: ≤0.035 S硫: ≤0.040 Cr铬: 0.4-0.6 Ni镍:0.4-0.7 Mo:0.15-0.25 B:-
| 供应AISI8630合金结构钢 | 合金结构钢 | 合金结构钢棒/板/管 | AISI8630 | 美国 | 0.2-300 |  | 6个月 | 美国SAE8630(AISI8630)合金结构钢的化学成分： C碳：0.28-0.33 Si硅:0.15-0.35 Mn锰: 0.7-0.9 P磷: ≤0.035 S硫: ≤0.040 Cr铬: 0.4-0.6 Ni镍:0.4-0.7 Mo:0.15-0.25 B:-
| 供应SAE8630美国合金结构钢 | 合金结构钢 | 合金结构钢棒/板/管 | SAE8630 | 美国 | 0.2-300 |  | 6个月 | 美国SAE8630(AISI8630)合金结构钢的化学成分： C碳：0.28-0.33 Si硅:0.15-0.35 Mn锰: 0.7-0.9 P磷: ≤0.035 S硫: ≤0.040 Cr铬: 0.4-0.6 Ni镍:0.4-0.7 Mo:0.15-0.25 B:-
| 供应美国8640合金结构钢 | 合金结构钢 | 合金结构钢棒/板/管 | 8640 | 美国 | 0.2-300 |  | 6个月 | 美国SAE8640(AISI8640)合金结构钢的化学成分： C碳：0.38-0.43 Si硅:0.15-0.35 Mn锰: 0.7-1.0 P磷: ≤0.035 S硫: ≤0.040 Cr铬: 0.4-0.6 Ni镍:0.4-0.7 Mo:0.15-0.25 B:-
| 供应AISI8640合金结构钢 | 合金结构钢 | 合金结构钢棒/板/管 | AISI8640 | 美国 | 0.2-300 |  | 6个月 | 美国SAE8640(AISI8640)合金结构钢的化学成分： C碳：0.38-0.43 Si硅:0.15-0.35 Mn锰: 0.7-1.0 P磷: ≤0.035 S硫: ≤0.040 Cr铬: 0.4-0.6 Ni镍:0.4-0.7 Mo:0.15-0.25 B:-
| 供应SAE8640合金结构钢 | 合金结构钢 | 合金结构钢棒/板/管 | SAE8640 | 美国 | 0.2-300 |  | 6个月 | 美国SAE8640(AISI8640)合金结构钢的化学成分： C碳：0.38-0.43 Si硅:0.15-0.35 Mn锰: 0.7-1.0 P磷: ≤0.035 S硫: ≤0.040 Cr铬: 0.4-0.6 Ni镍:0.4-0.7 Mo:0.15-0.25 B:-
| 供应AISI8640合金结构钢 | 合金结构钢 | 合金结构钢棒/板/管 | AISI8640 | 美国 | 0.2-300 |  | 6个月 | 美国SAE8650(AISI8650)合金结构钢的化学成分： C碳：0.48-0.53 Si硅:0.20-0.35 Mn锰: 0.75-1.0 P磷: ≤0.040 S硫: ≤0.040 Cr铬: 0.55-0.75 Ni镍:0.4-0.7 Mo:0.08-0.15 B:-
| 供应合金结构钢美国进口8650 | 合金结构钢 | 合金结构钢棒/板/管 | 8650 | 美国 | 0.2-300 |  | 6个月 | 美国SAE8650(AISI8650)合金结构钢的化学成分： C碳：0.48-0.53 Si硅:0.20-0.35 Mn锰: 0.75-1.0 P磷: ≤0.040 S硫: ≤0.040 Cr铬: 0.55-0.75 Ni镍:0.4-0.7 Mo:0.08-0.15 B:-
| 供应美国SAE8650合金结构钢 | 合金结构钢 | 合金结构钢棒/板/管 | SAE8650 | 美国 | 0.2-300 |  | 6个月 | 美国SAE8650(AISI8650)合金结构钢的化学成分： C碳：0.48-0.53 Si硅:0.20-0.35 Mn锰: 0.75-1.0 P磷: ≤0.040 S硫: ≤0.040 Cr铬: 0.55-0.75 Ni镍:0.4-0.7 Mo:0.08-0.15 B:-
| 供应8660合金结构钢 | 合金结构钢 | 合金结构钢棒/板/管 | 8660 | 美国 | 0.2-300 |  | 6个月 | 美国SAE8660(AISI8660)合金结构钢的化学成分： C碳：0.55-0.65 Si硅:0.20-0.35 Mn锰: 0.75-1.0 P磷: ≤0.040 S硫: ≤0.040 Cr铬: 0.55-0.75 Ni镍:0.4-0.7 Mo:0.08-0.15 B:-
| 供应8720美国合金结构钢棒/板 | 合金结构钢 | 合金结构钢棒/板/管 | 8720 | 美国 | 0.2-300 |  | 6个月 | 美国SAE8720(AISI8720)合金结构钢的化学成分： C碳：0.18-0.23 Si硅:0.15-0.35 Mn锰: 0.70-0.9 P磷: ≤0.035 S硫: ≤0.040 Cr铬: 0.40-0.60 Ni镍:0.4-0.7 Mo:0.20-0.30 B:-
| 供应AISI8720合金结构钢 | 合金结构钢 | 合金结构钢棒/板/管 | AISI8720 | 美国 | 0.2-300 |  | 6个月 | 美国SAE8720(AISI8720)合金结构钢的化学成分： C碳：0.18-0.23 Si硅:0.15-0.35 Mn锰: 0.70-0.9 P磷: ≤0.035 S硫: ≤0.040 Cr铬: 0.40-0.60 Ni镍:0.4-0.7 Mo:0.20-0.30 B:-
| 供应9250合金结构钢 | 合金结构钢 | 合金结构钢棒/板/管 | 9250 | 美国 | 0.2-300 |  | 6个月 | 美国SAE9250(AISI9250)合金结构钢的化学成分： C碳：0.45-0.55 Si硅:1.18-2.20 Mn锰: 0.60-0.90 P磷: ≤0.040 S硫: ≤0.040 Cr铬: - Ni镍:- Mo:- B:-
| 供应美国9260合金结构钢棒 | 合金结构钢 | 合金结构钢棒/板/管 | 9260 | 美国 | 0.2-300 |  | 6个月 | 美国SAE9260(AISI9260)合金结构钢的化学成分： C碳：0.56-0.64 Si硅:1.8-2.20 Mn锰: 0.75-1.0 P磷: ≤0.035 S硫: ≤0.040 Cr铬: - Ni镍:- Mo:- B:-
| 供应AISI 9260合金结构钢 | 合金结构钢 | 合金结构钢棒/板/管 | AISI 9260 | 美国 | 0.2-300 |  | 6个月 | 美国SAE9260(AISI9260)合金结构钢的化学成分： C碳：0.56-0.64 Si硅:1.8-2.20 Mn锰: 0.75-1.0 P磷: ≤0.035 S硫: ≤0.040 Cr铬: - Ni镍:- Mo:- B:-
| 供应美国合金结构钢SAE9260 | 合金结构钢 | 合金结构钢棒/板/管 | SAE9260 | 美国 | 0.2-300 |  | 6个月 | 美国SAE9260(AISI9260)合金结构钢的化学成分： C碳：0.56-0.64 Si硅:1.8-2.20 Mn锰: 0.75-1.0 P磷: ≤0.035 S硫: ≤0.040 Cr铬: - Ni镍:- Mo:- B:-
| 供应英国C10结构钢 | 结构钢 | 结构钢棒/板/管 | C10 | 英国 | 0.2-300 |  | 6个月 | 英国C10结构钢的化学成分： C碳：0.17-0.13 Si硅:≤0.40 Mn锰: 0.30-0.60 P磷: ≤0.045 S硫: ≤0.045 Cr铬: ≤0.40 Ni镍:≤0.40 Mo:≤0.10 Cr+Ni+Mo≤0.63
| 供应C15结构钢板/棒 | 结构钢 | 结构钢棒/板/管 | C15 | 英国 | 0.2-300 |  | 6个月 | 英国C15结构钢的化学成分： C碳：0.12-0.18 Si硅:≤0.40 Mn锰: 0.30-0.60 P磷: ≤0.045 S硫: ≤0.045 Cr铬: ≤0.40 Ni镍:≤0.40 Mo:≤0.10 Cr+Ni+Mo≤0.63
| 供应英国进口C35结构钢 | 结构钢 | 结构钢棒/板/管 | C35 | 英国 | 0.2-300 |  | 6个月 | 英国C35结构钢的化学成分： C碳：0.32-0.39 Si硅:≤0.40 Mn锰: 0.5-0.8 P磷: ≤0.045 S硫: ≤0.045 Cr铬: ≤0.40 Ni镍:≤0.40 Mo:≤0.10 Cr+Ni+Mo≤0.63
| 供应C40结构钢板/棒 | 结构钢 | 结构钢棒/板/管 | C40 | 英国 | 0.2-300 |  | 6个月 | 英国C40结构钢的化学成分： C碳：0.37-0.44 Si硅:≤0.40 Mn锰: 0.5-0.8 P磷: ≤0.045 S硫: ≤0.045 Cr铬: ≤0.40 Ni镍:≤0.40 Mo:≤0.10 Cr+Ni+Mo≤0.63
| 供应C45英国结构钢 | 结构钢 | 结构钢棒/板/管 | C45 | 英国 | 0.2-300 |  | 6个月 | 英国C45结构钢的化学成分： C碳：0.42-0.50 Si硅:≤0.40 Mn锰: 0.5-0.8 P磷: ≤0.045 S硫: ≤0.045 Cr铬: ≤0.40 Ni镍:≤0.40 Mo:≤0.10 Cr+Ni+Mo≤0.63
| 供应英国进口结构钢C50 | 结构钢 | 结构钢棒/板/管 | C50 | 英国 | 0.2-300 |  | 6个月 | 英国C50结构钢的化学成分： C碳：0.47-0.55 Si硅:≤0.40 Mn锰: 0.6-0.9 P磷: ≤0.045 S硫: ≤0.045 Cr铬: ≤0.40 Ni镍:≤0.40 Mo:≤0.10 Cr+Ni+Mo≤0.63
| 供应C60结构钢板/棒 | 结构钢 | 结构钢棒/板/管 | C60 | 英国 | 0.2-300 |  | 6个月 | 英国C60结构钢的化学成分： C碳：0.57-0.65 Si硅:≤0.40 Mn锰: 0.6-0.9 P磷: ≤0.045 S硫: ≤0.045 Cr铬: ≤0.40 Ni镍:≤0.40 Mo:≤0.10 Cr+Ni+Mo≤0.63
| 供应C22E结构钢 | 结构钢 | 结构钢棒/板/管 | C22E | 英国 | 0.2-300 |  | 6个月 | 英国C22E结构钢的化学成分： C碳：0.17-0.24 Si硅:≤0.40 Mn锰: 0.4-0.70 P磷: ≤0.030 S硫: ≤0.035 Cr铬: - Ni镍:- Mo:- Cr+Ni+Mo≤0.63
| 供应C22R英国结构钢板/棒 | 结构钢 | 结构钢棒/板/管 | C22R | 英国 | 0.2-300 |  | 6个月 | 英国C22R结构钢的化学成分： C碳：0.17-0.24 Si硅:≤0.40 Mn锰: 0.4-0.70 P磷: ≤0.030 S硫: ≤0.035 Cr铬: - Ni镍:- Mo:- Cr+Ni+Mo≤0.63
| 供应C35E进口结构钢 | 结构钢 | 结构钢棒/板/管 | C35E | 英国 | 0.2-300 |  | 6个月 | 英国C35E结构钢的化学成分： C碳：0.32-0.39 Si硅:≤0.40 Mn锰: 0.50-0.80 P磷: ≤0.030 S硫: ≤0.035 Cr铬: - Ni镍:- Mo:- Cr+Ni+Mo≤0.63
| 供应英国进口结构钢C35R | 结构钢 | 结构钢棒/板/管 | C35R | 英国 | 0.2-300 |  | 6个月 | 英国C35R结构钢的化学成分： C碳：0.32-0.39 Si硅:≤0.40 Mn锰: 0.50-0.80 P磷: ≤0.030 S硫: 0.020-0.040 Cr铬: - Ni镍:- Mo:- Cr+Ni+Mo≤0.63
| 供应C40E结构钢棒 | 结构钢 | 结构钢棒/板/管 | C40E | 英国 | 0.2-300 |  | 6个月 | 英国C40E(BS 080M40)结构钢的化学成分： C碳：0.37-0.44 Si硅:≤0.40 Mn锰: 0.50-0.80 P磷: ≤0.030 S硫:≤0.035 Cr铬: - Ni镍:- Mo:- Cr+Ni+Mo≤0.63
| 供应C40R英国结构钢 | 结构钢 | 结构钢棒/板/管 | C40R | 英国 | 0.2-300 |  | 6个月 | 英国C40R结构钢的化学成分： C碳：0.37-0.44 Si硅:≤0.40 Mn锰: 0.50-0.80 P磷: ≤0.030 S硫:0.02-0.04 Cr铬: - Ni镍:- Mo:- Cr+Ni+Mo≤0.63
| 供应C45E结构钢棒/板 | 结构钢 | 结构钢棒/板/管 | C45E | 英国 | 0.2-300 |  | 6个月 | 英国C45E结构钢的化学成分： C碳：0.42-0.50 Si硅:≤0.40 Mn锰: 0.50-0.80 P磷: ≤0.030 S硫:≤0.035 Cr铬: - Ni镍:- Mo:- Cr+Ni+Mo≤0.63
| 供应英国进口C45R结构钢 | 结构钢 | 结构钢棒/板/管 | C45R | 英国 | 0.2-300 |  | 6个月 | 英国C45E结构钢的化学成分： C碳：0.42-0.50 Si硅:≤0.40 Mn锰: 0.50-0.80 P磷: ≤0.030 S硫:0.02-0.40 Cr铬: - Ni镍:- Mo:- Cr+Ni+Mo≤0.63
| 供应C50E结构钢板/棒/管/卷 | 结构钢 | 结构钢棒/板/管 | C50E | 英国 | 0.2-300 |  | 6个月 | 英国C50E结构钢的化学成分： C碳：0.47-0.55 Si硅:≤0.40 Mn锰: 0.6-0.9 P磷: ≤0.030 S硫:≤0.035 Cr铬: - Ni镍:- Mo:- Cr+Ni+Mo≤0.63
| 供应C50R结构钢 | 结构钢 | 结构钢棒/板/管 | C50R | 英国 | 0.2-300 |  | 6个月 | 英国C50R结构钢的化学成分： C碳：0.47-0.55 Si硅:≤0.40 Mn锰: 0.6-0.9 P磷: ≤0.030 S硫:0.02-0.04 Cr铬: - Ni镍:- Mo:- Cr+Ni+Mo≤0.63
| 供应英国C55E结构钢棒 | 结构钢 | 结构钢棒/板/管 | C55E | 英国 | 0.2-300 |  | 6个月 | 英国C55E结构钢的化学成分： C碳：0.52-0.60 Si硅:≤0.40 Mn锰: 0.6-0.9 P磷: ≤0.030 S硫:≤0.035 Cr铬: - Ni镍:- Mo:- Cr+Ni+Mo≤0.63
| 供应C55R结构钢 | 结构钢 | 结构钢棒/板/管 | C55R | 英国 | 0.2-300 |  | 6个月 | 英国C55R结构钢的化学成分： C碳：0.52-0.60 Si硅:≤0.40 Mn锰: 0.6-0.9 P磷: ≤0.030 S硫:0.02-0.04 Cr铬: - Ni镍:- Mo:- Cr+Ni+Mo≤0.63
| 供应C60R结构钢带 | 结构钢 | 结构钢棒/板/管 | C60R | 英国 | 0.2-300 |  | 6个月 | 英国C60R结构钢的化学成分： C碳：0.57-0.65 Si硅:≤0.40 Mn锰: 0.6-0.9 P磷: ≤0.030 S硫:0.02-0.04 Cr铬: - Ni镍:- Mo:- Cr+Ni+Mo≤0.63
| 供应英国C60E结构钢 | 结构钢 | 结构钢棒/板/管 | C60E | 英国 | 0.2-300 |  | 6个月 | 英国C60E结构钢的化学成分： C碳：0.57-0.65 Si硅:≤0.40 Mn锰: 0.6-0.9 P磷: ≤0.030 S硫:≤0.035 Cr铬: - Ni镍:- Mo:- Cr+Ni+Mo≤0.63
| 供应28Mn6结构钢棒/板 | 结构钢 | 结构钢棒/板/管 | 28Mn6 | 英国 | 0.2-300 |  | 6个月 | 英国28Mn6结构钢的化学成分： C碳：0.25-0.32 Si硅:≤0.40 Mn锰: 1.3-0.65 P磷: ≤0.030 S硫:≤0.035 Cr铬: - Ni镍:- Mo:- Cr+Ni+Mo≤0.63
| 供应德国C10Pb结构钢 | 结构钢 | 结构钢棒/板/管 | C10Pb | 德国 | 0.2-300 |  | 6个月 | ●德国C10Pb(1.0302)结构钢的化学成分： C碳：0.06-0.12 Si硅:0.15-0.35 Mn锰: 0.25-0.50 P磷: ≤0.045 S硫:≤0.045 Cr铬: - Ni镍:- Mo:- Pb:0.15-0.30 ● 渗碳结构钢的热加工、热处理与力学性能 1. 热加工温度/℃:1150-850 2. 热处理温度/℃: A:退火:650-700℃ B:渗碳:900-950℃ C:淬火Ⅰ(心部):880-920℃ D:淬火Ⅱ(表层):- E:回火:150-180℃ 3. 退火后硬度HBW≤131 4. 心部力学性能(表面硬化后) 抗拉强度MPa:≥490-640 屈服强度MPa:≥295 伸长率%:16 面收缩率%:45 冲击功J:69
| 供应C15Pb德国结构钢板/棒 | 结构钢 | 结构钢棒/板/管 | C15Pb | 德国 | 0.2-300 |  | 6个月 | ●德国C15Pb(1.0403)结构钢的化学成分： C碳：0.12-0.18 Si硅:≤0.40 Mn锰: 0.30-0.60 P磷: ≤0.045 S硫:≤0.045 Cr铬: - Ni镍:- Mo:- Pb:0.15-0.30 ● 渗碳结构钢的热加工、热处理与力学性能 1. 热加工温度/℃:1150-850 2. 热处理温度/℃: A:退火:650-700℃ B:渗碳:900-950℃ C:淬火Ⅰ(心部):880-920℃ D:淬火Ⅱ(表层):- E:回火:150-180℃ 3. 退火后硬度HBW≤143 4. 心部力学性能(表面硬化后) 抗拉强度MPa:≥590-740 屈服强度MPa:≥355 伸长率%:14 面收缩率%:45 冲击功J:48
| 供应德国C10E结构钢 | 结构钢 | 结构钢棒/板/管 | C10E | 德国 | 0.2-300 |  | 6个月 | ●德国C10E(1.1121)结构钢的化学成分： C碳：0.07-0.13 Si硅:≤0.40 Mn锰: 0.30-0.60 P磷: ≤0.035 S硫:≤0.035 Cr铬: - Ni镍:- Mo:- Pb:- ● 渗碳结构钢的热加工、热处理与力学性能 1. 热加工温度/℃:1150-850 2. 热处理温度/℃: A:退火:650-700℃ B:渗碳:900-950℃ C:淬火Ⅰ(心部):880-920℃ D:淬火Ⅱ(表层):770-820,水 E:回火:150-180℃ 3. 退火后硬度HBW≤131 4. 心部力学性能(表面硬化后) 尺寸/mm:￠11,￠30 抗拉强度MPa:≥640-780 490-640 屈服强度MPa:≥390 295 伸长率%:13 16 面收缩率%:40 50 冲击功J:89 89
| 供应德国进口结构钢棒C15E | 结构钢 | 结构钢棒/板/管 | C15E | 德国 | 0.2-300 |  | 6个月 | ●德国C15E(1.1141)结构钢的化学成分： C碳：0.12-0.18 Si硅:≤0.40 Mn锰: 0.30-0.60 P磷: ≤0.035 S硫:≤0.035 Cr铬: - Ni镍:- Mo:- Pb:- ● 渗碳结构钢的热加工、热处理与力学性能 1. 热加工温度/℃:1150-850 2. 热处理温度/℃: A:退火:650-700℃ B:渗碳:900-950℃ C:淬火Ⅰ(心部):880-920℃ D:淬火Ⅱ(表层):770-820,水 E:回火:150-180℃ 3. 退火后硬度HBW≤143 4. 心部力学性能(表面硬化后) 尺寸/mm:￠11,￠30 抗拉强度MPa:≥740-880 590-780 屈服强度MPa:≥440 355 伸长率%:12 14 面收缩率%:35 45 冲击功J:69 69
| 供应14NiCr14德国结构钢 | 结构钢 | 结构钢棒/板/管 | 14NiCr14 | 德国 | 0.2-300 |  | 6个月 | ●德国14NiCr14(1.5752)(15NiCr3)结构钢的化学成分： C碳：0.14-0.20 Si硅:≤0.40 Mn锰: 0.4-0.7 P磷: ≤0.035 S硫:≤0.035 Cr铬: 0.6-1.0 Ni镍:3.0-3.5 Mo:- Pb:- ● 渗碳结构钢的热加工、热处理与力学性能 1. 热加工温度/℃:1150-850 2. 热处理温度/℃: A:退火:610-650℃ B:渗碳:850-900℃ C:淬火Ⅰ(心部):830-860℃ D:淬火Ⅱ(表层):780-800,油 E:回火:170-200℃ 3. 退火后硬度HBW≤230 4. 心部力学性能(表面硬化后) 尺寸/mm:￠11,￠30,￠63 抗拉强度MPa:≥1030-1320 930-1280 880-1180 屈服强度MPa:≥835 785 735 伸长率%:9 10 10 面收缩率%:40 45 45 冲击功J:55 55 -
| 供应15NiCr3结构钢棒/棒/管 | 结构钢 | 结构钢棒/板/管 | 15NiCr3 | 德国 | 0.2-300 |  | 6个月 | ●德国14NiCr14(1.5752)(15NiCr3)结构钢的化学成分： C碳：0.14-0.20 Si硅:≤0.40 Mn锰: 0.4-0.7 P磷: ≤0.035 S硫:≤0.035 Cr铬: 0.6-1.0 Ni镍:3.0-3.5 Mo:- Pb:- ● 渗碳结构钢的热加工、热处理与力学性能 1. 热加工温度/℃:1150-850 2. 热处理温度/℃: A:退火:610-650℃ B:渗碳:850-900℃ C:淬火Ⅰ(心部):830-860℃ D:淬火Ⅱ(表层):780-800,油 E:回火:170-200℃ 3. 退火后硬度HBW≤230 4. 心部力学性能(表面硬化后) 尺寸/mm:￠11,￠30,￠63 抗拉强度MPa:≥1030-1320 930-1280 880-1180 屈服强度MPa:≥835 785 735 伸长率%:9 10 10 面收缩率%:40 45 45 冲击功J:55 55 -
| 供应德国进口14NiCr18结构钢 | 结构钢 | 结构钢棒/板/管 | 14NiCr18 | 德国 | 0.2-300 |  | 6个月 | ●德国14NiCr18(1.5860)结构钢的化学成分： C碳：0.10-0.17 Si硅:0.15-0.35 Mn锰: 0.4-0.7 P磷: ≤0.035 S硫:≤0.035 Cr铬: 0.9-1.3 Ni镍:4.25-4.75 Mo:- Pb:- ● 渗碳结构钢的热加工、热处理与力学性能 1. 热加工温度/℃:1150-850 2. 热处理温度/℃: A:退火:610-650℃ B:渗碳:850-900℃ C:淬火Ⅰ(心部):830-860℃ D:淬火Ⅱ(表层):780-800,油 E:回火:170-200℃ 3. 退火后硬度HBW≤245 4. 心部力学性能(表面硬化后) 尺寸/mm:￠11,￠30,￠63 抗拉强度MPa:≥1270-1420 1180-1370 1080-1320 屈服强度MPa:≥930 885 785 伸长率%:7 7 8 面收缩率%:35 40 40 冲击功J:41 41 -
| 供应16NiCr4德国结构钢 | 结构钢 | 结构钢棒/板/管 | 16NiCr4 | 德国 | 0.2-300 |  | 6个月 | ●德国16NiCr4(1.5715 1.5714)(16NiCr4S结构钢的化学成分： C碳：0.13-0.19 Si硅:≤0.40 Mn锰: 0.7-1.00 P磷: ≤0.035 S硫:≤0.035 Cr铬: 0.6-1.0 Ni镍:0.8-1.10 Mo:- Pb:- ● 渗碳结构钢的热加工、热处理与力学性能 1. 热加工温度/℃:1150-850 2. 热处理温度/℃: A:退火:610-650℃ B:渗碳:850-900℃ C:淬火Ⅰ(心部):830-860℃ D:淬火Ⅱ(表层):780-820,油 E:回火:150-200℃ 3. 退火后硬度HBW≤217 4. 心部力学性能(表面硬化后) 尺寸/mm:￠11,￠30 抗拉强度MPa:≥1000 900 屈服强度MPa:≥- 伸长率%:- 面收缩率%:- 冲击功J:-
| 供应16NiCr4S结构钢 | 结构钢 | 结构钢棒/板/管 | 16NiCr4S | 德国 | 0.2-300 |  | 6个月 | ●德国16NiCr4(1.5715 1.5714)(16NiCr4S结构钢的化学成分： C碳：0.13-0.19 Si硅:≤0.40 Mn锰: 0.7-1.00 P磷: ≤0.035 S硫:≤0.035 Cr铬: 0.6-1.0 Ni镍:0.8-1.10 Mo:- Pb:- ● 渗碳结构钢的热加工、热处理与力学性能 1. 热加工温度/℃:1150-850 2. 热处理温度/℃: A:退火:610-650℃ B:渗碳:850-900℃ C:淬火Ⅰ(心部):830-860℃ D:淬火Ⅱ(表层):780-820,油 E:回火:150-200℃ 3. 退火后硬度HBW≤217 4. 心部力学性能(表面硬化后) 尺寸/mm:￠11,￠30 抗拉强度MPa:≥1000 900 屈服强度MPa:≥- 伸长率%:- 面收缩率%:- 冲击功J:-
| 供应德国21NiCrMo2结构钢 | 结构钢 | 结构钢棒/板/管 | 21NiCrMo2 | 德国 | 0.2-300 |  | 6个月 | ●德国21NiCrMo2(1.6526)(20NiCrMo2-2)结构钢的化学成分： C碳：0.17-0.23 Si硅:≤0.40 Mn锰: 0.65-0.95 P磷: ≤0.035 S硫:≤0.035 Cr铬: 0.35-0.70 Ni镍:0.4-0.7 Mo:0.15-0.25 Pb:- ● 渗碳结构钢的热加工、热处理与力学性能 1. 热加工温度/℃:1150-850 2. 热处理温度/℃: A:退火:650-700℃ B:渗碳:900-950℃ C:淬火Ⅰ(心部):840-870℃ D:淬火Ⅱ(表层):800-830,油 E:回火:170-210℃ 3. 退火后硬度HBW≤197 4. 心部力学性能(表面硬化后) 尺寸/mm:￠11,￠30,￠63 抗拉强度MPa:≥980-1270 780-1080 690-930 屈服强度MPa:≥785 590 490 伸长率%:9 10 11 面收缩率%:35 40 40 冲击功J:41 41 -
| 供应20NiCrMo2-2结构钢 | 结构钢 | 结构钢棒/板/管 | 20NiCrMo2-2 | 德国 | 0.2-300 |  | 6个月 | ●德国21NiCrMo2(1.6526)(20NiCrMo2-2)结构钢的化学成分： C碳：0.17-0.23 Si硅:≤0.40 Mn锰: 0.65-0.95 P磷: ≤0.035 S硫:≤0.035 Cr铬: 0.35-0.70 Ni镍:0.4-0.7 Mo:0.15-0.25 Pb:- ● 渗碳结构钢的热加工、热处理与力学性能 1. 热加工温度/℃:1150-850 2. 热处理温度/℃: A:退火:650-700℃ B:渗碳:900-950℃ C:淬火Ⅰ(心部):840-870℃ D:淬火Ⅱ(表层):800-830,油 E:回火:170-210℃ 3. 退火后硬度HBW≤197 4. 心部力学性能(表面硬化后) 尺寸/mm:￠11,￠30,￠63 抗拉强度MPa:≥980-1270 780-1080 690-930 屈服强度MPa:≥785 590 490 伸长率%:9 10 11 面收缩率%:35 40 40 冲击功J:41 41 -
| 供应15NiCr6德国结构钢 | 结构钢 | 结构钢棒/板/管 | 15NiCr6 | 德国 | 0.2-300 |  | 6个月 | ●德国15NiCr6(1.5919)结构钢的化学成分： C碳：0.14-0.19 Si硅:≤0.40 Mn锰: 0.4-0.6 P磷: ≤0.035 S硫:≤0.035 Cr铬: 1.4-1.70 Ni镍:1.4-1.7 Mo:- Pb:- ● 渗碳结构钢的热加工、热处理与力学性能 1. 热加工温度/℃:1150-850 2. 热处理温度/℃: A:退火:650-700℃ B:渗碳:900-950℃ C:淬火Ⅰ(心部):840-870℃ D:淬火Ⅱ(表层):800-830,油 E:回火:170-210℃ 3. 退火后硬度HBW≤217 4. 心部力学性能(表面硬化后) 尺寸/mm:￠11,￠30,￠63 抗拉强度MPa:≥960-1270 880-1180 780-1080 屈服强度MPa:≥685 635 540 伸长率%:8 9 10 面收缩率%:35 40 40 冲击功J:41 41 -
| 供应17NiCrMo6结构钢 | 结构钢 | 结构钢棒/板/管 | 17NiCrMo6 | 德国 | 0.2-300 |  | 6个月 | ●德国17NiCrMo6(18CrNiMo7-6)(1.6587)结构钢的化学成分： C碳：0.15-0.21 Si硅:≤0.40 Mn锰: 0.5-0.90 P磷: ≤0.025 S硫:≤0.015 Cr铬: 1.5-1.8 Ni镍:1.40-1.70 Mo:0.25-0.35 Al:≤0.05 Cu:≤0.30 ● 渗碳结构钢的热加工、热处理与力学性能 1. 热加工温度/℃:1150-850 2. 热处理温度/℃: A:退火:650-700℃ B:渗碳:900-950℃ C:淬火Ⅰ(心部):840-870℃ D:淬火Ⅱ(表层):800-830,油 E:回火:170-210℃ 3. 退火后硬度HBW≤229 4. 心部力学性能(表面硬化后) 尺寸/mm:￠11,￠30,￠63 抗拉强度MPa:≥1180-1420 1080-1320 980-1270 屈服强度MPa:≥830 785 685 伸长率%:7 8 8 面收缩率%:35 35 35 冲击功J:41 41 -
| 供应13Cr2结构钢板/棒 | 结构钢 | 结构钢棒/板/管 | 13Cr2 | 德国 | 0.2-300 |  | 6个月 | ●德国13Cr2(1.7012)结构钢的化学成分： C碳：0.1-0.16 Si硅:0.15-0.35 Mn锰: 0.40-0.60 P磷: ≤0.035 S硫:≤0.035 Cr铬: 0.30-0.50 Ni镍:- Mo:- Al:- Cu:-0 ● 渗碳结构钢的热加工、热处理与力学性能 1. 热加工温度/℃:1150-850 2. 热处理温度/℃: A:退火:650-700℃ B:渗碳:850-8800℃ C:淬火Ⅰ(心部):850-880℃ D:淬火Ⅱ(表层):760-780,水 E:回火:150-180℃ 3. 退火后硬度HBW≤170 4. 心部力学性能(表面硬化后) 尺寸/mm:￠11,￠30 抗拉强度MPa:≥690-930 540-690 屈服强度MPa:≥685 635 伸长率%:14 17 面收缩率%:35 40 冲击功J:48 48
| 供应15Cr3德国结构钢 | 结构钢 | 结构钢棒/板/管 | 15Cr3 | 德国 | 0.2-300 |  | 6个月 | ●德国15Cr3(1.7015)结构钢的化学成分： C碳：0.12-0.18 Si硅:0.15-0.40 Mn锰: 0.40-0.60 P磷: ≤0.035 S硫:≤0.035 Cr铬: 0.40-0.70 Ni镍:- Mo:- Al:- Cu:- ● 渗碳结构钢的热加工、热处理与力学性能 1. 热加工温度/℃:1150-850 2. 热处理温度/℃: A:退火:650-700℃ B:渗碳:850-8800℃ C:淬火Ⅰ(心部):850-880℃ D:淬火Ⅱ(表层):760-780,水 E:回火:150-180℃ 3. 退火后硬度HBW≤174 4. 心部力学性能(表面硬化后) 尺寸/mm:￠11,￠30 抗拉强度MPa:≥780-1030 690-880 屈服强度MPa:≥510 440 伸长率%:10 11 面收缩率%:35 40 冲击功J:41 41
| 供应德国进口16MnCr5结构钢 | 结构钢 | 结构钢棒/板/管 | 16MnCr5 | 德国 | 0.2-300 |  | 6个月 | ●德国16MnCr5(1.7131)结构钢的化学成分： C碳：0.14-0.19 Si硅:≤0.40 Mn锰: 1.0-1.3 P磷: ≤0.035 S硫:≤0.035 Cr铬: 0.80-1.10 Ni镍:- Mo:- Al:- Cu:- ● 渗碳结构钢的热加工、热处理与力学性能 1. 热加工温度/℃:1150-850 2. 热处理温度/℃: A:退火:650-700℃ B:渗碳:900-950℃ C:淬火Ⅰ(心部):850-880℃ D:淬火Ⅱ(表层):810-840,油 E:回火:170-210℃ 3. 退火后硬度HBW≤207 4. 心部力学性能(表面硬化后) 尺寸/mm:￠11,￠30,￠63 抗拉强度MPa:≥880-1180 780-1080 640-930 屈服强度MPa:≥635 590 440 伸长率%:9 10 11 面收缩率%:35 40 40 冲击功J:34 34
| 供应16MnCrS5结构钢 | 结构钢 | 结构钢棒/板/管 | 16MnCrS5 | 德国 | 0.2-300 |  | 6个月 | ●德国16MnCrS5(1.7139)结构钢的化学成分： C碳：0.14-0.19 Si硅:≤0.40 Mn锰: 1.0-1.3 P磷: ≤0.035 S硫:≤0.035 Cr铬: 0.80-1.10 Ni镍:- Mo:- Al:- Cu:- ● 渗碳结构钢的热加工、热处理与力学性能 1. 热加工温度/℃:1150-850 2. 热处理温度/℃: A:退火:650-700℃ B:渗碳:900-950℃ C:淬火Ⅰ(心部):850-880℃ D:淬火Ⅱ(表层):810-840,油 E:回火:170-210℃ 3. 退火后硬度HBW≤207 4. 心部力学性能(表面硬化后) 尺寸/mm:￠11,￠30,￠63 抗拉强度MPa:≥880-1180 780-1080 640-930 屈服强度MPa:≥635 590 440 伸长率%:9 10 11 面收缩率%:35 40 40 冲击功J:34 34
| 供应20MnCr5结构钢 | 结构钢 | 结构钢棒/板/管 | 20MnCr5 | 德国 | 0.2-300 |  | 6个月 | ●德国20MnCr5(1.7147)结构钢的化学成分： C碳：0.17-0.22 Si硅:≤0.40 Mn锰: 1.10-1.40 P磷: ≤0.035 S硫:≤0.035 Cr铬:1.0-1.3 Ni镍:- Mo:- Al:- Cu:- ● 渗碳结构钢的热加工、热处理与力学性能 1. 热加工温度/℃:1150-850 2. 热处理温度/℃: A:退火:650-700℃ B:渗碳:900-950℃ C:淬火Ⅰ(心部):850-880℃ D:淬火Ⅱ(表层):810-840,油 E:回火:170-210℃ 3. 退火后硬度HBW≤217 4. 心部力学性能(表面硬化后) 尺寸/mm:￠11,￠30,￠63 抗拉强度MPa:≥1080-1370 980-1270 780-1080 屈服强度MPa:≥735 685 540 伸长率%:7 8 10 面收缩率%:30 35 35 冲击功J:34 34 -
20Gr | 其他
MMK | 安钢 | 鞍钢 | 鞍山宝得 | 八钢 | 包钢 | 宝钢 | 宝特 | 宝新 | 北台 | 本钢 | 长钢 | 承钢 | 春冶 | 达钢 | 大庚 | 德钢 | 鄂钢 | 抚钢 | 广钢 | 国丰 | 海鑫 | 邯钢 | 汉冶 | 杭钢 | 衡钢 | 红冶 | 沪宝 | 淮钢 | 黄河特钢 | 济钢 | 济源 | 建龙 | 江天 | 津西 | 酒钢 | 卡钢 | 昆钢 | 莱钢 | 涟钢 | 联合钢铁 | 柳钢 | 龙钢 | 马钢 | 梅钢 | 南昌 | 南钢 | 攀长钢 | 攀成钢 | 攀钢 | 萍钢 | 浦钢 | 浦项 | 齐鲁特钢 | 青钢 | 日钢 | 沙钢 | 上钢一厂 | 韶钢 | 申特 | 石钢 | 石横特钢 | 首钢 | 首特 | 水钢 | 太钢 | 泰钢 | 唐钢 | 天钢 | 天铁 | 通钢 | 威钢 | 文丰 | 无锡新大中 | 武钢 | 舞钢 | 西宁特钢 | 湘钢 | 新抚钢 | 新钢 | 新浦 | 新日铁 | 新冶钢 | 兴澄 | 邢钢 | 宣钢 | 烨辉 | 烨联 | 永钢西城 | 雨花 | 岳洋 | 轧一 | 兆博 | 兆顺 | 重钢 | 重庆四钢 | 重特 | 珠钢 | 纵横 | 其他
20 | 35 | 50 | 80 | 140 | 160 | 16-50 | 100-150 | 180-200 | 190-220 | 210-230 | 240-250 | 50-95 | 55-85 | 60-100 | 其他