## Offer发布
| 1rcp/+qKN9vXDYCzR3ECBd4S1rKy6z+ooroKyu4rSmrRVAdwIJzdOTiezbkhzH3MnRH1Af2Ca776maP0huchWCOldywnsaGqHJmy3w0HE5U= | 数字类型 | (-999999到999999) | 文本类型 | (60个字符以内)
注意：请不要修改表中蓝色区域文字；不要发布违禁产品；不要发布重复信息；信息在审核过程中会被删除！
信息类型：供应 |  | 带有*的字段是必填项
所在行业：冶金矿产/优特钢/模具钢
| 是否支持支付宝 | 否
| 发货期限(自买家付款之日起的天数) | 3
| 供应商类型 | 自主生产厂商
序号 | *标题 | *产品名称 | *规格 | *材质 | *产地/厂家 | 直径 | 参数5 | *信息有效期 | *详细说明
|  |  | 文本类型 (60个字符以内) |  |  |  | validation
1 | 供应W18Cr4V高速钢板/棒 | 高速钢 | 棒料 | W18Cr4V | 板 棒 管 排 带 线 | ￠1.0～300mm |  | 6个月 | W18Cr4v，常用的钨系高速钢的一种，它属于莱氏体钢，是高速钢应用最长久的一种。和其它高速钢一样，常被称为“白钢”、“锋钢”或“风钢”（空冷即可淬火）。 化学成分： 含碳量0.7－－0.8％，含钨量17.5－－19％，含铬量3.80－－4.4％，含钒量1.0－－1.4％，含硅量小于0.4％，含锰量小于0.4％，含钼量小于0.3％。 红硬性： 切削温度540度时，硬度可保持HRC66 切削温度600度时，硬度可保持HRC63 优点：通用性强，工艺成熟。 缺点：碳化物偏析严重，热塑性低，刀具硬度和红硬性满足不了加工特硬和特韧材料。合金元素含量多，成本高。 切削速度：80米/秒（600摄氏度）。 用途：形状复杂的小型刀具。 W18Cr4V钢的成分特点 在钢中，碳主要与铬、钨、钼和钒(碳化物的形成元素)等形成碳化物，以提高硬度、耐磨性及红硬性。钨是提高红硬性的主要元素，它在钢中形成碳化物。加热时，一部分碳化物溶入奥氏体，淬火后形成含有大量钨及其他合金元素、有很高回火稳定性的马氏体。在回火时，一部分钨以碳化物的形式弥散析出，造成二次硬化。在加热时，未溶的碳化物则起到阻止奥氏体晶粒长大的作用.钒能显著地提高高速钢的红硬性、硬度及耐磨性。钒形成的碳化物在加热时，部分溶入奥氏体，回火时以细小的质点弥散析出，造成二次硬化而提高钢的红硬性。铬在高速钢中主要是增加其淬透性，同时还能提高钢的抗氧化脱碳和抗腐蚀能力。钴也能显著提高钢的红硬性及硬度。
2 | 供应进口W18Cr4VCo5高速钢板/棒 | 高速钢 | 棒料 | W18Cr4VCo5 | 板 棒 管 排 带 线 | ￠1.0～300mm |  | 6个月 | 材料名称：高速工具钢棒 牌号：W18Cr4VCo5 ●特性及适用范围： 为钨系一般含钴型高速钢，较 W18Cr4V的红硬性和高温硬度稍高，但韧性低，淬火后，表面硬度可达63～66HRC 。用作高速切削刀具、自动化机床的刀具，供切削较高强度材料用。 ●化学成份（%）： 碳 C ：0.70～0.80(答应偏差:±0.01) 矽 Si：0.20～0.40(答应偏差:±0.05) 锰 Mn：0.10～0.40(答应偏差: 0.04) 硫 S ：≤0.030 磷 P ：≤0.030 铬 Cr：3.75～4.50(答应偏差:±0.05) 镍 Ni：答应残餘含量≤0.30 铜 Cu：答应残餘含量≤0.25 钒 V ：0.80～1.20(答应偏差:±0.05) 钼 Mo：0.40～1.00(答应偏差:尺寸≤6,±0.05;尺寸＞6,±0.10) 钨 W ：17.50～19.00(答应偏差:尺寸≤10,±0.10;尺寸＞10,±0.20) 钴 Co：4.25～5.75(答应偏差:±0.15) ●力学性能： 硬度 ：交货硬度:(其他加工方法)≤285HB; (退火)≤269HB。试样热处理制度及淬回火硬度:≥63HRC ●热处理规范及金相组织： 热处理规范：淬火,820～870℃预热，1270～1290℃(盐浴炉)或1280～1300℃(箱式炉)加热，油冷，540～560℃回火2次，每次2h。 ●交货状态：热轧、锻制、冷拉钢棒以退火状态交货，热轧、锻制钢棒以退火＋其他加工方法（剥皮、轻拉、磨光或抛光等）加工后交货。
3 | 供应W18Cr4V2Co8高速钢板/棒 | 高速钢 | 棒料 | W18Cr4V2Co8 | 板 棒 管 排 带 线 | ￠1.0～300mm |  | 6个月 | 材料名称：高速工具钢棒 ●特性及适用范围： 为钨系一般含钴型高速钢，红硬性和高温硬度及耐磨性较W18Cr4VCo5钢高，但韧性低，淬火后，表面硬度可达64～66HRC 。用作加工材料硬度在 400HB以上的复杂条件(重负荷)下工作的车刀、铣刀、滚刀等。 ●化学成份（%）： 碳 C ：0.75～0.85(答应偏差:±0.01) 矽 Si：0.20～0.40(答应偏差:±0.05) 锰 Mn：0.20～0.40(答应偏差: 0.04) 硫 S ：≤0.030 磷 P ：≤0.030 铬 Cr：3.75～5.00(答应偏差:±0.05) 镍 Ni：答应残餘含量≤0.30 铜 Cu：答应残餘含量≤0.25 钒 V ：1.80～2.40(答应偏差:±0.05) 钼 Mo：0.50～1.25(答应偏差:尺寸≤6,±0.05;尺寸＞6,±0.10) 钨 W ：17.50～19.00(答应偏差:尺寸≤10,±0.10;尺寸＞10,±0.20) 钴 Co：7.00～9.50(答应偏差:±0.15) ●力学性能： 硬度 ：交货硬度:(其他加工方法)≤302HB; (退火)≤285HB。试样热处理制度及淬回火硬度:≥63HRC ●热处理规范及金相组织： 热处理规范：淬火,820～870℃预热，1270～1290℃(盐浴炉)或1280～1300℃(箱式炉)加热，油冷，540～560℃回火2次，每次2h。 ●交货状态：热轧、锻制、冷拉钢棒以退火状态交货，热轧、锻制钢棒以退火＋其他加工方法（剥皮、轻拉、磨光或抛光等）加工后交货。
4 | 供应W12Cr4V5Co5高速钢板/棒 | 高速钢 | 棒料 | W12Cr4V5Co5 | 板 棒 管 排 带 线 | ￠1.0～300mm |  | 6个月 | 材料名称：高速工具钢棒 牌号：W12Cr4V5Co5 ●特性及适用范围： 为钨系高碳高钒含钴高速钢，具有很高的耐磨性、硬度及抗回火稳定性，并提高了高温硬度和红硬性，耐用度超过一般高速钢 2倍以上。适于加工中高强度钢、冷轧钢、铸造合金钢和低合金超高强度钢等难加工材料，不宜制作高精度复杂刀具。此钢强度和韧性较低，成本较贵。 ●化学成份（%）： 碳 C ：1.50～1.60(答应偏差:±0.01) 矽 Si：0.15～0.40(答应偏差:±0.05) 锰 Mn：0.15～0.40(答应偏差: 0.04) 硫 S ：≤0.030 磷 P ：≤0.030 铬 Cr：3.75～5.00(答应偏差:±0.05) 镍 Ni：答应残餘含量≤0.30 铜 Cu：答应残餘含量≤0.25 钒 V ：4.50～5.25(答应偏差:±0.05) 钼 Mo：≤1.00(答应偏差:尺寸≤6,±0.05;尺寸＞6,±0.10) 钨 W ：11.75～13.00(答应偏差:尺寸≤10,±0.10;尺寸＞10,±0.20) 钴 Co：4.75～5.25(答应偏差:±0.15) ●力学性能： 硬度 ：交货硬度:(其他加工方法)≤293HB; (退火)≤277HB。试样热处理制度及淬回火硬度:≥65HRC ●热处理规范及金相组织： 热处理规范：淬火,820～870℃预热，1220～1240℃(盐浴炉)或1230～1250℃(箱式炉)加热，油冷，530～550℃回火3次，每次2h。 ●交货状态：热轧、锻制、冷拉钢棒以退火状态交货，热轧、锻制钢棒以退火＋其他加工方法（剥皮、轻拉、磨光或抛光等）加工后交货。
5 | 供应W6Mo5Cr4V2高速钢板/棒 | 高速钢 | 棒料 | W6Mo5Cr4V2 | 板 棒 管 排 带 线 | ￠1.0～300mm |  | 6个月 | W6Mo5Cr4V2钢简称W6或6542，是钨钼系通用型高速钢的代表钢号。它是含有多种合金元素的高合金钢，属莱氏体型钢种。具有高硬度、高耐磨性、高热硬性、高淬透性和足够的塑性和韧性,并有良好的铸、锻、焊和机械加工性能，因而它在工具钢中占有及重要的地位 钢号(GB)美国（AISI）日本（JIS）法国（NF）德国（DIN） W6Mo5Cr4V2 M2 SKH51 HS6-5-2 1.3343s W6Mo5Cr4V2钢密度为8.16t/m3；弹性模量E为218000MPa。 牌号：W6Mo5Cr4V2；（化学成分%：） 碳 C ：0.80～0.90(允许偏差:±0.01) 硅 Si：0.20～0.45(允许偏差:±0.05) 锰 Mn：0.15～0.40(允许偏差:+0.04) 硫 S ：≤0.030 磷 P ：≤0.030 铬 Cr：3.80～4.40(允许偏差:±0.05) 镍 Ni：允许残余含量≤0.30 铜 Cu：允许残余含量≤0.25 钒 V ：1.75～2.20(允许偏差:±0.05) 钼 Mo：4.50～5.50(允许偏差:尺寸≤6,±0.05;尺寸＞6,±0.10) 钨 W ：5.50～6.75(允许偏差:尺寸≤10,±0.10;尺寸＞10,±0.20) 注：根据供需双方协议,V的含量可为1.60～2.20 交货状态钢材硬度及试样液回火硬度：交货硬度HBW小于等于（其他加工方法：262，退火：255）；预热温度：730~840摄 氏度；淬火温度：（盐浴炉1210~1230，箱式炉1210~1230）；淬火：油；回火温度540~560摄氏度；HRC（箱式炉63，盐浴炉64）。 交货状态：热轧、锻制、冷拉钢棒以退火状态交货，热轧、锻制钢棒以退火＋其他加工方法（剥皮、轻拉、磨光或抛光等）加工后交货。[
6 | 供应CW6Mo5Cr4V2高速钢板/棒 | 高速钢 | 棒料 | CW6Mo5Cr4V2 | 板 棒 管 排 带 线 | ￠1.0～300mm |  | 6个月 | 材料名称：高速工具钢棒 牌号：CW6Mo5Cr4V2 ●特性及适用范围： 是高碳钼系通用型高速钢，淬火后表面硬度达 67～68HRC，耐热性和耐磨性比W6Mo5Cr4V2高。可制作要求切削性能较高的工具，但此钢不能承受大的冲击。 ●化学成份（%）： 碳 C ：0.95～1.05(答应偏差:±0.01) 矽 Si：0.20～0.45(答应偏差:±0.05) 锰 Mn：0.15～0.40(答应偏差: 0.04) 硫 S ：≤0.030 磷 P ：≤0.030 铬 Cr：3.80～4.40(答应偏差:±0.05) 镍 Ni：答应残餘含量≤0.30 铜 Cu：答应残餘含量≤0.25 钒 V ：1.75～2.20(答应偏差:±0.05) 钼 Mo：4.50～5.50(答应偏差:尺寸≤6,±0.05;尺寸＞6,±0.10) 钨 W ：5.50～6.75(答应偏差:尺寸≤10,±0.10;尺寸＞10,±0.20) ●力学性能： 硬度 ：交货硬度:(其他加工方法)≤269HB; (退火)≤255HB。试样热处理制度及淬回火硬度:≥65HRC ●热处理规范及金相组织： 热处理规范：淬火,730～840℃预热，1190～1210℃(盐浴炉)或1200～1220℃(箱式炉)加热，油冷，540～560℃回火2次，每次2h。 ●交货状态：热轧、锻制、冷拉钢棒以退火状态交货，热轧、锻制钢棒以退火＋其他加工方法（剥皮、轻拉、磨光或抛光等）加工后交货。
7 | 供应W6Mo5Cr4V3高速钢板/棒 | 高速钢 | 棒料 | W6Mo5Cr4V3 | 板 棒 管 排 带 线 | ￠1.0～300mm |  | 6个月 | 材料名称：高速工具钢棒 牌号：W6Mo5Cr4V3 ●特性及适用范围： 是高碳高钒型高速钢，该钢经济、碳化物细小均匀、韧性高、塑性好，但可磨削性差、易于氧化脱碳。可制作各种类型一般刀具如车刀、刨刀等，适于加工中高强度钢、高温合金等难加工材料，因其磨削性差，不宜制作高精度复杂刀具。 ●化学成份： 碳 C ：1.00～1.10(允许偏差:±0.01) 硅 Si：0.20～0.45(允许偏差:±0.05) 锰 Mn：0.15～0.40(允许偏差:+0.04) 硫 S ：≤0.030 磷 P ：≤0.030 铬 Cr：3.75～4.50(允许偏差:±0.05) 镍 Ni：允许残余含量≤0.30 铜 Cu：允许残余含量≤0.25 钒 V ：2.25～2.75(允许偏差:±0.05) 钼 Mo：4.75～6.50(允许偏差:尺寸≤6,±0.05;尺寸＞6,±0.10) 钨 W ：5.00～6.75(允许偏差:尺寸≤10,±0.10;尺寸＞10,±0.20) ●力学性能： 硬度 ：交货硬度:(其他加工方法)≤269HB; (退火)≤255HB。试样热处理制度及淬回火硬度:≥64HRC ●热处理规范及金相组织： 热处理规范：淬火,730～840℃预热，1190～1210℃(盐浴炉)或1200～1220℃(箱式炉)加热，油冷，540～560℃回火2次，每次2h。 ●交货状态：热轧、锻制、冷拉钢棒以退火状态交货，热轧、锻制钢棒以退火＋其他加工方法（剥皮、轻拉、磨光或抛光等）加工后交货。
8 | 供应CW6Mo5Cr4V3高速钢板/棒 | 高速钢 | 棒料 | CW6Mo5Cr4V3 | 板 棒 管 排 带 线 | ￠1.0～300mm |  | 6个月 | 材料名称：高速工具钢棒 牌号：CW6Mo5Cr4V3 ●特性及适用范围： 是高碳高钒型高速钢，耐热性、耐磨性和切削性能比 W6Mo5CrV3高，使用寿命长。可用于制作要求切削性能较高的刀具，但此钢不能承受大的冲击。 ●化学成份（%）： 碳 C ：1.15～1.25(答应偏差:±0.01) 矽 Si：0.20～0.45(答应偏差:±0.05) 锰 Mn：0.15～0.40(答应偏差: 0.04) 硫 S ：≤0.030 磷 P ：≤0.030 铬 Cr：3.75～4.50(答应偏差:±0.05) 镍 Ni：答应残餘含量≤0.30 铜 Cu：答应残餘含量≤0.25 钒 V ：2.75～3.25(答应偏差:±0.05) 钼 Mo：4.75～6.50(答应偏差:尺寸≤6,±0.05;尺寸＞6,±0.10) 钨 W ：5.00～6.75(答应偏差:尺寸≤10,±0.10;尺寸＞10,±0.20) ●力学性能： 硬度 ：交货硬度:(其他加工方法)≤269HB; (退火)≤255HB。试样热处理制度及淬回火硬度:≥64HRC ●热处理规范及金相组织： 热处理规范：淬火,730～840℃预热，1190～1210℃(盐浴炉)或1200～1220℃(箱式炉)加热，油冷，540～560℃回火2次，每次2h。 ●交货状态：热轧、锻制、冷拉钢棒以退火状态交货，热轧、锻制钢棒以退火＋其他加工方法（剥皮、轻拉、磨光或抛光等）加工后交货。
9 | 供应W2Mo9Cr4V2高速钢板/棒 | 高速钢 | 棒料 | W2Mo9Cr4V2 | 板 棒 管 排 带 线 | ￠1.0～300mm |  | 6个月 | 材料名称：高速工具钢棒 牌号：W2Mo9Cr4V2 ●特性及适用范围： 为钨钼系通用型高速钢，易于热处理，较耐磨，热硬度及韧性较高，可磨削优良，密度较小，易于氧化脱碳。可制作钻头、铣刀、刀片、成形刀具、车削及剥削刀具、丝锥、闆牙、锯条及各种冷冲模具等。 ●化学成份（%）： 碳 C ：0.97～1.05(答应偏差:±0.01) 矽 Si：0.20～0.55(答应偏差:±0.05) 锰 Mn：0.15～0.40(答应偏差: 0.04) 硫 S ：≤0.030 磷 P ：≤0.030 铬 Cr：3.50～4.00(答应偏差:±0.05) 镍 Ni：答应残餘含量≤0.30 铜 Cu：答应残餘含量≤0.25 钒 V ：1.75～2.25(答应偏差:±0.05) 钼 Mo：8.20～9.20(答应偏差:尺寸≤6,±0.05;尺寸＞6,±0.10) 钨 W ：1.40～2.10(答应偏差:尺寸≤10,±0.10;尺寸＞10,±0.20) ●力学性能： 硬度 ：交货硬度:(其他加工方法)≤269HB; (退火)≤255HB。试样热处理制度及淬回火硬度:≥65HRC ●热处理规范及金相组织： 热处理规范：淬火,730～840℃预热，1190～1210℃(盐浴炉)或1200～1220℃(箱式炉)加热，油冷，540～560℃回火2次，每次2h。 ●交货状态：热轧、锻制、冷拉钢棒以退火状态交货，热轧、锻制钢棒以退火＋其他加工方法（剥皮、轻拉、磨光或抛光等）加工后交货。
10 | 供应W6Mo5Cr4V2Co5高速钢板/棒 | 高速钢 | 棒料 | W6Mo5Cr4V2Co5 | 板 棒 管 排 带 线 | ￠1.0～300mm |  | 6个月 | W6Mo5Cr4V2Co5 ●特性及适用范围： W6Mo5Cr4V2Co5为钨钼系一般含钴型高速钢，较W6Mo5Cr4V2提高了红硬性及高温硬度，改善了耐磨性，有较好的切削性，但强度和冲击韧性较低，易于氧化脱碳，W6Mo5Cr4V2Co5一般用作齿轮刀具、铣削工具以及冲头、刀头等工具，供切削硬质材料用。 ●化学成份（%）： 碳 C ：0.80～0.90(允许偏差:±0.01) 硅 Si：0.20～0.45(允许偏差:±0.05) 锰 Mn：0.15～0.40(允许偏差:+0.04) 硫 S ：≤0.030 磷 P ：≤0.030 铬 Cr：3.75～4.50(允许偏差:±0.05) 镍 Ni：允许残余含量≤0.30 铜 Cu：允许残余含量≤0.25 钒 V ：1.75～2.25(允许偏差:±0.05) 钼 Mo：4.50～5.50(允许偏差:尺寸≤6,±0.05;尺寸＞6,±0.10) 钨 W ：5.50～6.50(允许偏差:尺寸≤10,±0.10;尺寸＞10,±0.20) 钴 Co：4.50～5.50(允许偏差:±0.15) ●力学性能： 硬度 ：交货硬度:(其他加工方法)≤285HB; (退火)≤269HB。试样热处理制度及淬回火硬度:≥64HRC ●热处理规范及金相组织： 热处理规范：淬火,730～840℃预热，1190～1210℃(盐浴炉)或1200～1220℃(箱式炉)加热，油冷，540～560℃回火2次，每次2h。 ●交货状态：热轧、锻制、冷拉钢棒以退火状态交货，热轧、锻制钢棒以退火＋其他加工方法（剥皮、轻拉、磨光或抛光等）加工后交货
11 | 供应W7Mo4Cr4V2Co5高速钢板/棒 | 高速钢 | 棒料 | W7Mo4Cr4V2Co5 | 板 棒 管 排 带 线 | ￠1.0～300mm |  | 6个月 | 材料名称：高速工具钢棒 牌号：W7Mo4Cr4V2Co5 ●特性及适用范围： 为钨钼系超硬型高生产率高速钢，含钴提高了红硬性及高温硬度，改善了耐磨性，有较好的切削性，但强度和冲击韧性较低。 ●化学成份（%）： 碳 C ：1.05～1.15(答应偏差:±0.01) 矽 Si：0.15～0.50(答应偏差:±0.05) 锰 Mn：0.20～0.60(答应偏差: 0.04) 硫 S ：≤0.030 磷 P ：≤0.030 铬 Cr：3.75～4.50(答应偏差:±0.05) 镍 Ni：答应残餘含量≤0.30 铜 Cu：答应残餘含量≤0.25 钒 V ：1.75～2.25(答应偏差:±0.05) 钼 Mo：3.25～4.25(答应偏差:尺寸≤6,±0.05;尺寸＞6,±0.10) 钨 W ：6.25～7.00(答应偏差:尺寸≤10,±0.10;尺寸＞10,±0.20) 钴 Co：4.75～5.75(答应偏差:±0.15) ●力学性能： 硬度 ：交货硬度:(其他加工方法)≤285HB; (退火)≤269HB。试样热处理制度及淬回火硬度:≥66HRC ●热处理规范及金相组织： 热处理规范：淬火,730～840℃预热，1180～1220℃(盐浴炉)或1190～1210℃(箱式炉)加热，油冷，530～550℃回火3次，每次2h。 ●交货状态：热轧、锻制、冷拉钢棒以退火状态交货，热轧、锻制钢棒以退火＋其他加工方法（剥皮、轻拉、磨光或抛光等）加工后交货。
12 | 供应W2Mo9Cr4VCo8高速钢板/棒 | 高速钢 | 棒料 | W2Mo9Cr4VCo8 | 板 棒 管 排 带 线 | ￠1.0～300mm |  | 6个月 | 国产模具钢：W2Mo9Cr4VCo8 ●特性及适用范围： W2Mo9Cr4VCo8为钨钼系高碳含钴超硬型高速钢的代表钢号，具有高的常温硬度 (可达70HRC)和高温硬度、高红硬性、易磨削、锋利等优点，但含钴高价格贵。W2Mo9Cr4VCo8适用制作各种高精度复杂刀具，如成形铣刀、精密拉刀等，也可用作各种高硬度刀头、刀片等。 ●化学成份（%）： 碳 C ：1.05～1.15(允许偏差:±0.01) 硅 Si：0.15～0.65(允许偏差:±0.05) 锰 Mn：0.15～0.40(允许偏差:+0.04) 硫 S ：≤0.030 磷 P ：≤0.030 铬 Cr：3.50～4.25(允许偏差:±0.05) 镍 Ni：允许残余含量≤0.30 铜 Cu：允许残余含量≤0.25 钒 V ：0.95～1.35(允许偏差:±0.05) 钼 Mo：9.00～10.00(允许偏差:尺寸≤6,±0.05;尺寸＞6,±0.10) 钨 W ：1.15～1.85(允许偏差:尺寸≤10,±0.10;＞10,±0.20) 钴 Co：7.75～8.75(允许偏差:±0.15) ●力学性能： 硬度 ：交货硬度:(其他加工方法)≤285HB; (退火)≤269HB。试样热处理制度及淬回火硬度:≥66HRC ●热处理规范及金相组织： 热处理规范：淬火,730～840℃预热，1170～1190℃(盐浴炉)或1180～1200℃(箱式炉)加热，油冷，530～550℃回火3次，每次2h。 ●交货状态：热轧、锻制、冷拉钢棒以退火状态交货，热轧、锻制钢棒以退火＋其他加工方法（剥皮、轻拉、磨光或抛光等）加工后交货。
13 | 供应W9Mo3Cr4V高速钢板/棒 | 高速钢 | 棒料 | W9Mo3Cr4V | 板 棒 管 排 带 线 | ￠1.0～300mm |  | 6个月 | 牌号：W9Mo3Cr4V 材料名称：高速工具钢棒 W9Mo3Cr4V特性及适用范围： 为钨钼系通用型高速钢。 W9Mo3Cr4V化学成份（%）： 碳 C ：0.77～0.87(允许偏差:±0.01) 硅 Si：0.20～0.40(允许偏差:±0.05) 锰 Mn：0.20～0.40(允许偏差:+0.04) 硫 S ：≤0.030 磷 P ：≤0.030 铬 Cr：3.80～4.40(允许偏差:±0.05) 镍 Ni：允许残余含量≤0.30 铜 Cu：允许残余含量≤0.25 钒 V ：1.30～1.70(允许偏差:±0.05) 钼 Mo：2.70～3.30(允许偏差:尺寸≤6,±0.05;尺寸＞6,±0.10) 钨 W ：8.50～9.50(允许偏差:尺寸≤10,±0.10;尺寸＞10,±0.20) W9Mo3Cr4V力学性能： 硬度 ：交货硬度:(其他加工方法)≤269HB; (退火)≤255HB。试样热处理制度及淬回火硬度:≥63HRC(箱式炉)、≥64HRC(盐浴炉) W9Mo3Cr4V热处理规范及金相组织： 热处理规范：淬火,820～870℃预热，1210～1230℃(盐浴炉)或1220～1240℃(箱式炉)加热，油冷，540～560℃回火2次，每次2h。 W9Mo3Cr4V交货状态：热轧、锻制、冷拉钢棒以退火状态交货，热轧、锻制钢棒以退火＋其他加工方法（剥皮、轻拉、磨光或抛光等）加工后交货。
14 | 供应W6Mo5Cr4V2Al高速钢板/棒 | 高速钢 | 棒料 | W6Mo5Cr4V2Al | 板 棒 管 排 带 线 | ￠1.0～300mm |  | 6个月 | 材料名称：冷作模具用高速钢棒 牌号：W9Mo3Cr4V ●化学成份（%）： 碳 C ：0.77～0.87(允许偏差:±0.01) 硅 Si：0.20～0.40(允许偏差:±0.05) 锰 Mn：0.20～0.40(允许偏差:+0.04) 硫 S ：≤0.030 磷 P ：≤0.030 铬 Cr：3.80～4.40(允许偏差:±0.05) 镍 Ni：允许残余含量≤0.30 铜 Cu：允许残余含量≤0.25 钒 V ：1.30～1.70(允许偏差:±0.05) 钼 Mo：2.70～3.30(允许偏差:尺寸≤6,±0.05;尺寸＞6,±0.10) 钨 W ：8.50～9.50(允许偏差:尺寸≤10,±0.10;尺寸＞10,±0.20) ●力学性能： 硬度 ：交货硬度:(其他加工方法)≤269HB; (退火)≤255HB。试样热处理制度及淬回火硬度:≥63HRC(箱式炉)、≥64HRC(盐浴炉) ●热处理规范及金相组织： 热处理规范：淬火,820～870℃预热，1210～1230℃(盐浴炉)或1220～1240℃(箱式炉)加热，油冷，540～560℃回火2次，每次2h。 ●交货状态：热轧、锻制、冷拉钢棒以退火状态交货，热轧、锻制钢棒以退火＋其他加工方法（剥皮、轻拉、磨光或抛光等）加工后交货。 ●物理性能/热加工/预先热处理/淬火/回火（详细资料来电咨询！！！）
15 | 供应W12Mo3Cr4V3N(V3N)高速钢板/棒 | 高速钢 | 棒料 | W12Mo3Cr4V3N(V3N) | 板 棒 管 排 带 线 | ￠1.0～300mm |  | 6个月 | 材料简介 W12Mo3Cr4V3N是钨钼系含氮超硬型高速钢。具有硬度高、高温硬度高、耐磨性好等优点。可制车刀、钻头、铣刀、滚刀、刨刀等切削工具，还可以制造冷作模具。该钢对于高强度钢具有良好的切削性能，做冷作模具具有很好的耐磨性能。由于钢中含钒量较高，可磨削性能较差。 2.27.1 化学成分 W12MoCr4V3N钢的化学成分示于表 W12MoCr4V3N钢的化学成分w/％ C 1.15～1.25 Si ≤0.40 Mn ≤0.40 W 11.00～12.0 Mo 2.70～3.20 Cr 3.50～4.10 V 2.50～3.10 N 0.04～0.10 S ≤0.030 P ≤0.030 物理性能 W12MoCr4V3N钢的临界温度示于 临界点 Acl 温度（近似值）/℃ (876～925)
16 | 供应CW9Mo3Cr4VN(CW9)高速钢板/棒 | 高速钢 | 棒料 | CW9Mo3Cr4VN(CW9) | 板 棒 管 排 带 线 | ￠1.0～300mm |  | 6个月 | CW9Mo3Cr4VN(CW9)化学成分（%）：C:0.90～1.00 W:8.50～9.50 Mo:2.70～3.30 Cr:3.80～4.40 V:1.30～1.70 Co:- 其他：N≤0.60
17 | 供应W9Mo3Cr4V3(W9V3)高速钢板/棒 | 高速钢 | 棒料 | W9Mo3Cr4V3(W9V3) | 板 棒 管 排 带 线 | ￠1.0～300mm |  | 6个月 | W9Mo3Cr4V3(W9V3)化学成分（%）：C:0.90～1.00 W:8.50～9.50 Mo:2.70～3.30 Cr:3.80～4.40 V:2.60～3.20 Co:- 其他：-
18 | 供应W9Mo3Cr4VAl(W9Al)高速钢板/棒 | 高速钢 | 棒料 | W9Mo3Cr4VAl(W9Al) | 板 棒 管 排 带 线 | ￠1.0～300mm |  | 6个月 | W9Mo3Cr4VAl(W9Al)化学成分（%）：C:1.20～1.30 W:8.50～9.50 Mo:2.70～3.30 Cr:3.80～4.40 V:1.30～1.70 Co:- 其他：Al 0.70～1.00 N≤0.60
19 | 供应W9Mo3Cr4VCo5(W9Co5)高速钢板/棒 | 高速钢 | 棒料 | W9Mo3Cr4VCo5(W9Co5) | 板 棒 管 排 带 线 | ￠1.0～300mm |  | 6个月 | W9Mo3Cr4VCo5(W9Co5)化学成分（%）：C:0.90～1.00 W:8.50～9.50 Mo:2.70～3.30 Cr:3.80～4.40 V:1.30～1.70 Co:4.50～5.50 其他： N≤0.60
20 | 供应W8Mo5Cr4VCo3N(W8Co3N)高速钢板/棒 | 高速钢 | 棒料 | W8Mo5Cr4VCo3N(W8Co3N) | 板 棒 管 排 带 线 | ￠1.0～300mm |  | 6个月 | W8Mo5Cr4VCo3N(W8Co3N)化学成分（%）：C:1.00～1.10 W:7.50～8.50 Mo:4.50～5.50 Cr:3.80～4.40 V:1.20～1.60 Co:2.80～3.50 其他： N≤0.04～0.80
21 | 供应W12Mo3Cr4VCo3N(W12Co3N)高速钢板/棒 | 高速钢 | 棒料 | W12Mo3Cr4VCo3N(W12Co3N) | 板 棒 管 排 带 线 | ￠1.0～300mm |  | 6个月 | W12Mo3Cr4VCo3N(W12Co3N)化学成分（%）：C:0.97～1.10 W:11.0～12.0 Mo:2.50～3.50 Cr:3.60～4.20 V:1.10～1.60 Co:2.80～3.50 其他： N≤0.04～0.80
22 | 供应W4Mo3Cr4VSi高速钢板/棒 | 高速钢 | 棒料 | W4Mo3Cr4VSi | 板 棒 管 排 带 线 | ￠1.0～300mm |  | 6个月 | W4Mo3Cr4VSi 退火温度：840-860 去应力退火：720-760 淬火温度：1170-1190 淬火冷却介质：盐浴600℃以下，也可用油冷或空冷 正常回火温度：540-560 淬回火洛氏硬度：63-66 特性：高性能低合金高速钢,具有较高的硬度、红硬性以及韧性、热塑性优，切削性能好。用途：主要用于麻花钻、机用锯条、也可用于其它性能要求较低的工具，还可以部分用于高载荷模具，航空高温轴承及特殊耐热耐磨零部件
23 | 供应HSO-4-1高速钢板/棒 | 高速钢 | 棒料 | HSO-4-1 | 板 棒 管 排 带 线 | ￠1.0～300mm |  | 6个月 | HS0-4-1化学成分（%）：C:0.77～0.85 Si:≤0.65 Mn:≤0.40 P≤0.030 S≤0.030 Cr:3.90～4.40 Mo:4.00～4.50 W:- V:0.90～1.10 其他：-
24 | 供应HS1-4-2高速钢板/棒 | 高速钢 | 棒料 | HS1-4-2 | 板 棒 管 排 带 线 | ￠1.0～300mm |  | 6个月 | HS1-4-2化学成分（%）：C:0.85～0.95 Si:≤0.65 Mn:≤0.40 P≤0.030 S≤0.030 Cr:3.60～4.30 Mo:4.10～4.80 W:0.80～1.40 V:1.70～2.20 其他：-
25 | 供应HS1-8-1高速钢板/棒 | 高速钢 | 棒料 | HS1-8-1 | 板 棒 管 排 带 线 | ￠1.0～300mm |  | 6个月 | HS1-8-1化学成分（%）：C:0.77～0.87 Si:≤0.70 Mn:≤0.40 P≤0.030 S≤0.030 Cr:3.50～4.50 Mo:8.00～9.00 W:1.40～2.00 V:1.00～1.40 其他：-
26 | 供应HS2-9-1-8高速钢板/棒 | 高速钢 | 棒料 | HS2-9-1-8 | 板 棒 管 排 带 线 | ￠1.0～300mm |  | 6个月 | HS2-9-1-8化学成分（%）：C:1.05～1.15 Si:≤0.70 Mn:≤0.40 P≤0.030 S≤0.030 Cr:3.50～4.50 Mo:9.00～10.00 W:1.20～1.90 V:0.90～1.30 Co: 7.50～8.50
27 | 供应HS2-9-2高速钢板/棒 | 高速钢 | 棒料 | HS2-9-2 | 板 棒 管 排 带 线 | ￠1.0～300mm |  | 6个月 | HS2-9-2化学成分（%）：C:0.95～1.05 Si:≤0.70 Mn:≤0.40 P≤0.030 S≤0.030 Cr:3.50～4.50 Mo:8.20～9.20 W:1.50～2.10 V:1.70～2.20 其他：-
28 | 供应HS3-3-2高速钢板/棒 | 高速钢 | 棒料 | HS3-3-2 | 板 棒 管 排 带 线 | ￠1.0～300mm |  | 6个月 | HS3-3-2化学成分（%）：C:0.95～1.03 Si:≤0.45 Mn:≤0.40 P≤0.030 S≤0.030 Cr:3.80～4.50 Mo:2.50～2.90 W:2.70～3.00 V:2.20～2.50 其他：-
29 | 供应HS6-5-2高速钢板/棒 | 高速钢 | 棒料 | HS6-5-2 | 板 棒 管 排 带 线 | ￠1.0～300mm |  | 6个月 | HS6-5-2化学成分（%）：C:0.80～0.88 Si:≤0.45 Mn:≤0.40 P≤0.030 S≤0.030 Cr:3.80～4.50 Mo:4.70～5.20 W:5.90～6.70 V:1.70～2.10 其他：-
30 | 供应HS6-5-2-5高速钢板/棒 | 高速钢 | 棒料 | HS6-5-2-5 | 板 棒 管 排 带 线 | ￠1.0～300mm |  | 6个月 | HS6-5-2-5化学成分（%）：C:0.87～0.95 Si:≤0.45 Mn:≤0.40 P≤0.030 S≤0.030 Cr:3.80～4.50 Mo:4.70～5.20 W:5.90～6.70 V:1.70～2.10 Co:4.50～5.00
31 | 供应HS6-5-2C高速钢板/棒 | 高速钢 | 棒料 | HS6-5-2C | 板 棒 管 排 带 线 | ￠1.0～300mm |  | 6个月 | HS6-5-2C化学成分（%）：C:0.86～0.94 Si:≤0.45 Mn:≤0.40 P≤0.030 S≤0.030 Cr:3.80～4.50 Mo:4.70～5.20 W:5.90～6.70 V:1.70～2.10 其他：-
32 | 供应HS6-5-3高速钢板/棒 | 高速钢 | 棒料 | HS6-5-3 | 板 棒 管 排 带 线 | ￠1.0～300mm |  | 6个月 | HS6-5-3化学成分（%）：C:1.15～1.25 Si:≤0.45 Mn:≤0.40 P≤0.030 S≤0.030 Cr:3.80～4.50 Mo:4.70～5.20 W:5.90～6.70 V:2.70～3.20 其他：-
33 | 供应HS6-5-3-8高速钢板/棒 | 高速钢 | 棒料 | HS6-5-3-8 | 板 棒 管 排 带 线 | ￠1.0～300mm |  | 6个月 | HS6-5-3-8化学成分（%）：C:1.23～1.33 Si:≤0.70 Mn:≤0.40 P≤0.030 S≤0.030 Cr:3.80～4.50 Mo:4.70～5.30 W:5.90～6.70 V:2.70～3.20 Co:8.00～8.80
34 | 供应HS6-5-3C高速钢板/棒 | 高速钢 | 棒料 | HS6-5-3C | 板 棒 管 排 带 线 | ￠1.0～300mm |  | 6个月 | HS6-5-3C化学成分（%）：C:1.25～1.32 Si:≤0.70 Mn:≤0.40 P≤0.030 S≤0.030 Cr:3.80～4.50 Mo:4.70～5.20 W:5.90～6.70 V:2.70～3.20 其他：-
35 | 供应HS6-5-4高速钢板/棒 | 高速钢 | 棒料 | HS6-5-4 | 板 棒 管 排 带 线 | ￠1.0～300mm |  | 6个月 | HS6-5-4化学成分（%）：C:1.25～1.40 Si:≤0.45 Mn:≤0.40 P≤0.030 S≤0.030 Cr:3.80～4.50 Mo:4.20～5.00 W:5.20～6.00 V:3.70～4.20 其他：-
36 | 供应HS6-6-2高速钢板/棒 | 高速钢 | 棒料 | HS6-6-2 | 板 棒 管 排 带 线 | ￠1.0～300mm |  | 6个月 | HS6-6-2化学成分（%）：C:1.00～1.10 Si:≤0.45 Mn:≤0.40 P≤0.030 S≤0.030 Cr:3.80～4.50 Mo:5.50～6.50 W:5.90～6.70 V:2.30～2.60 其他：-
37 | 供应HS10-4-3-10高速钢板/棒 | 高速钢 | 棒料 | HS10-4-3-10 | 板 棒 管 排 带 线 | ￠1.0～300mm |  | 6个月 | HS10-4-3-10化学成分（%）：C:1.20～1.35 Si:≤0.45 Mn:≤0.40 P≤0.030 S≤0.030 Cr:3.80～4.50 Mo:3.20～3.90 W:9.00～10.0 V:3.00～3.50 Co:9.50～10.5
38 | 供应HS18-0-1高速钢板/棒 | 高速钢 | 棒料 | HS18-0-1 | 板 棒 管 排 带 线 | ￠1.0～300mm |  | 6个月 | HS18-0-1化学成分（%）：C:0.73～0.83 Si:≤0.45 Mn:≤0.40 P≤0.030 S≤0.030 Cr:3.80～4.50 Mo:- W:17.2～18.7 V:1.00～1.20 其他：-
39 | 供应HS6-5-4-2高速钢板/棒 | 高速钢 | 棒料 | HS6-5-4-2 | 板 棒 管 排 带 线 | ￠1.0～300mm |  | 6个月 | HS6-5-4-2化学成分（%）：C：0.67～0.73 Co：≤0.50 Cr:4.00～4.50 Mo:4.70～5.20 V:1.80～2.10 W:5.50～6.40
40 | 供应HS18-0-1高速钢板/棒 | 高速钢 | 棒料 | HS18-0-1 | 板 棒 管 排 带 线 | ￠1.0～300mm |  | 6个月 | HS18-0-1化学成分（%）：C：0.72～0.80 Co：- Cr:3.50～4.50 Mo:- V:1.00～1.30 W:17.2～18.7
41 | 供应HS6-5-2HC高速钢板/棒 | 高速钢 | 棒料 | HS6-5-2HC | 板 棒 管 排 带 线 | ￠1.0～300mm |  | 6个月 | HS6-5-2HC化学成分（%）：C：0.88～0.96 Co：- Cr:3.50～4.50 Mo:4.60～5.30 V:1.70～2.20 W:5.70～6.70
42 | 供应HS2-9-1高速钢板/棒 | 高速钢 | 棒料 | HS2-9-1 | 板 棒 管 排 带 线 | ￠1.0～300mm |  | 6个月 | HS2-9-1化学成分（%）：C：0.80～0.88 Co：- Cr:3.50～4.50 Mo:8.00～9.00 V:1.00～1.50 W:1.40～2.00
43 | 供应HS18-1-1-5高速钢板/棒 | 高速钢 | 棒料 | HS18-1-1-5 | 板 棒 管 排 带 线 | ￠1.0～300mm |  | 6个月 | 一般含钴型高速钢HS18-1-1-5化学成分（%）：C：0.77～0.85 Co：4.50～5.20 Cr:3.50～4.50 Mo:0.70～1.00 V:1.10～1.60 W:17.2～18.7
44 | 供应HS18-0-2-9高速钢板/棒 | 高速钢 | 棒料 | HS18-0-2-9 | 板 棒 管 排 带 线 | ￠1.0～300mm |  | 6个月 | 一般含钴型高速钢HS18-0-2-9化学成分（%）：C：0.73～0.82 Co：9.00～9.50 Cr:3.50～4.50 Mo:- V:1.30～1.80 W:17.2～18.7
45 | 供应HS6-5-2-5HC高速钢板/棒 | 高速钢 | 棒料 | HS6-5-2-5HC | 板 棒 管 排 带 线 | ￠1.0～300mm |  | 6个月 | 一般含钴型高速钢HS6-4-2-5HC化学成分（%）：C：0.88～0.96 Co：4.50～5.20 Cr:3.50～4.50 Mo:4.60～5.30 V:1.70～2.20 W:5.70～6.70
46 | 供应HS7-4-2-5高速钢板/棒 | 高速钢 | 棒料 | HS7-4-2-5 | 板 棒 管 排 带 线 | ￠1.0～300mm |  | 6个月 | 含钴超硬型高速钢HS7-4-2-5化学成分（%）：C：1.05～1.15 Co：4.70～5.20 Cr:3.50～4.50 Mo:3.50～4.20 V:1.70～2.20 W:6.40～7.40
47 | 供应HS7-6-3-12高速钢板/棒 | 高速钢 | 棒料 | HS7-6-3-12 | 板 棒 管 排 带 线 | ￠1.0～300mm |  | 6个月 | 含钴超硬型高速钢HS7-6-3-12化学成分（%）：C：1.20～1.35 Co：11.25～12.25 Cr:3.50～4.50 Mo:6.00～6.50 V:3.00～3.50 W:6.75～7.75
48 | 供应HS12-1-5-5高速钢板/棒 | 高速钢 | 棒料 | HS12-1-5-5 | 板 棒 管 排 带 线 | ￠1.0～300mm |  | 6个月 | 含钴超硬型高速钢HS12-1-5-5化学成分（%）：C：1.50～1.65 Co：4.50～5.20 Cr:4.00～4.50 Mo:0.70～1.00 V:4.75～5.35 W:11.5～13.0
49 | 供应HS12-1-4-5高速钢板/棒 | 高速钢 | 棒料 | HS12-1-4-5 | 板 棒 管 排 带 线 | ￠1.0～300mm |  | 6个月 | HS12-1-4-5高速工具钢化学成分（%）：C:1.30～1.45 Si:≤0.45 Mn:≤0.40 P≤0.030 S≤0.030 Cr:3.80～4.50 Mo:0.70～1.00 W:11.5～12.5 V:3.50～4.00 Co:4.50～5.00
50 | 供应HS6-5-2-5S高速钢板/棒 | 高速钢 | 棒料 | HS6-5-2-5S | 板 棒 管 排 带 线 | ￠1.0～300mm |  | 6个月 | HS6-5-2-5S高速工具钢化学成分（%）：C:0.88～0.96 Si:≤0.45 Mn:≤0.40 P≤0.030 S≤0.06～0.15 Cr:3.80～4.50 Mo:4.70～5.20 W:6.00～6.70 V:1.70～2.00 Co:4.50～5.00
51 | 供应HS2-9-2-8高速钢板/棒 | 高速钢 | 棒料 | HS2-9-2-8 | 板 棒 管 排 带 线 | ￠1.0～300mm |  | 6个月 | HS2-9-2-8高速工具钢化学成分（%）：C:0.85～0.92 Si:≤0.45 Mn:≤0.40 P≤0.030 S≤0.030 Cr:3.50～4.20 Mo:8.00～9.20 W:1.50～2.00 V:1.80～2.20 Co:7.50～8.75
52 | 供应HS18-1-2-5高速钢板/棒 | 高速钢 | 棒料 | HS18-1-2-5 | 板 棒 管 排 带 线 | ￠1.0～300mm |  | 6个月 | HS18-1-2-5高速工具钢化学成分（%）：C:0.75～0.83 Si:≤0.45 Mn:≤0.40 P≤0.030 S≤0.030 Cr:3.80～4.50 Mo:0.50～0.80 W:17.5～18.5 V:1.40～1.70 Co:4.50～5.00
53 | 供应HS18-1-2-15高速钢板/棒 | 高速钢 | 棒料 | HS18-1-2-15 | 板 棒 管 排 带 线 | ￠1.0～300mm |  | 6个月 | HS18-1-2-15高速工具钢化学成分（%）：C:0.60～0.70 Si:≤0.45 Mn:≤0.40 P≤0.030 S≤0.030 Cr:3.80～4.50 Mo:0.50～1.00 W:17.5～18.5 V:1.40～1.70 Co:15.0～16.0
54 | 供应HS18-1-2-10高速钢板/棒 | 高速钢 | 棒料 | HS18-1-2-10 | 板 棒 管 排 带 线 | ￠1.0～300mm |  | 6个月 | HS18-1-2-10高速工具钢化学成分（%）：C:0.72～0.80 Si:≤0.45 Mn:≤0.40 P≤0.030 S≤0.030 Cr:3.80～4.50 Mo:0.50～0.80 W:17.5～18.5 V:1.40～1.70 Co:9.00～10.0
55 | 供应HS12-1-2高速钢板/棒 | 高速钢 | 棒料 | HS12-1-2 | 板 棒 管 排 带 线 | ￠1.0～300mm |  | 6个月 | HS12-1-2高速工具钢化学成分（%）：C:0.90～1.00 Si:≤0.45 Mn:≤0.40 P≤0.030 S≤0.030 Cr:3.80～4.50 Mo:0.70～1.00 W:11.5～12.5 V:2.30～2.60 Co:-
56 | 供应HS6-5-2-CS高速钢板/棒 | 高速钢 | 棒料 | HS6-5-2-CS | 板 棒 管 排 带 线 | ￠1.0～300mm |  | 6个月 | HS6-5-2-CS高速工具钢化学成分（%）：C:0.95～1.05 Si:≤0.45 Mn:≤0.40 P≤0.030 S≤0.06～0.15 Cr:3.80～4.50 Mo:4.70～5.20 W:6.00～6.70 V:1.70～2.00 Co:-
57 | 供应HS6-5-2S高速钢板/棒 | 高速钢 | 棒料 | HS6-5-2S | 板 棒 管 排 带 线 | ￠1.0～300mm |  | 6个月 | HS6-5-2S高速工具钢化学成分（%）：C:0.86～0.94 Si:≤0.45 Mn:≤0.40 P≤0.030 S≤0.06～0.15 Cr:3.80～4.50 Mo:4.70～5.20 W:6.00～6.70 V:1.70～2.00 Co:-
58 | 供应HS6-5-2C高速钢板/棒 | 高速钢 | 棒料 | HS6-5-2C | 板 棒 管 排 带 线 | ￠1.0～300mm |  | 6个月 | HS6-5-2C高速工具钢化学成分（%）：C:0.95～1.05 Si:≤0.45 Mn:≤0.40 P≤0.030 S≤0.030 Cr:3.80～4.50 Mo:4.70～5.20 W:6.00～6.70 V:1.70～2.00 Co:-
59 | 供应HS0-4-1高速钢板/棒 | 高速钢 | 棒料 | HS0-4-1 | 板 棒 管 排 带 线 | ￠1.0～300mm |  | 6个月 | HS0-4-1高速工具钢化学成分（%）：C:0.77～0.85 Si:≤0.65 Mn:≤0.40 P≤0.030 S≤0.030 Cr:3.90～4.40 Mo:4.00～4.50 W:- V:0.90～1.10 其他：-
60 | 供应HS1-4-2高速钢板/棒 | 高速钢 | 棒料 | HS1-4-2 | 板 棒 管 排 带 线 | ￠1.0～300mm |  | 6个月 | HS1-4-2高速工具钢化学成分（%）：C:0.85～0.95 Si:≤0.65 Mn:≤0.40 P≤0.030 S≤0.030 Cr:3.60～4.30 Mo:4.10～4.80 W:0.80～1.40 V:1.70～2.20 其他：-
61 | 供应HS18-0-1高速钢板/棒 | 高速钢 | 棒料 | HS18-0-1 | 板 棒 管 排 带 线 | ￠1.0～300mm |  | 6个月 | HS18-0-1高速工具钢化学成分（%）：C:0.73～0.83 Si:≤0.45 Mn:≤0.40 P≤0.030 S≤0.030 Cr:3.80～4.50 Mo:- W:17.2～18.7 V:1.00～1.20 其他：-
62 | 供应HS2-9-2高速钢板/棒 | 高速钢 | 棒料 | HS2-9-2 | 板 棒 管 排 带 线 | ￠1.0～300mm |  | 6个月 | HS2-9-2高速工具钢化学成分（%）：C:0.95～1.05 Si:≤0.70 Mn:≤0.40 P≤0.030 S≤0.030 Cr:3.50～4.50 Mo:8.20～9.20 W:1.50～2.10 V:1.70～2.20 其他：-
63 | 供应HS1-8-1高速钢板/棒 | 高速钢 | 棒料 | HS1-8-1 | 板 棒 管 排 带 线 | ￠1.0～300mm |  | 6个月 | HS1-8-1高速工具钢化学成分（%）：C:0.77～0.87 Si:≤0.70 Mn:≤0.40 P≤0.030 S≤0.030 Cr:3.50～4.50 Mo:8.00～9.00 W:1.40～2.00 V:1.00～1.40 其他：-
64 | 供应HS3-3-2高速钢板/棒 | 高速钢 | 棒料 | HS3-3-2 | 板 棒 管 排 带 线 | ￠1.0～300mm |  | 6个月 | HS3-3-2高速工具钢化学成分（%）：C:0.95～1.03 Si:≤0.45 Mn:≤0.40 P≤0.030 S≤0.030 Cr:3.80～4.50 Mo:2.50～2.90 W:2.70～3.00 V:2.20～2.25 其他：-
65 | 供应HS6-5-2高速钢板/棒 | 高速钢 | 棒料 | HS6-5-2 | 板 棒 管 排 带 线 | ￠1.0～300mm |  | 6个月 | HS6-5-2高速工具钢化学成分（%）：C:0.80～0.88 Si:≤0.45 Mn:≤0.40 P≤0.030 S≤0.030 Cr:3.80～4.50 Mo:4.70～5.20 W:5.90～6.70 V:1.70～2.10 其他：-
66 | 供应HS6-5-2C高速钢板/棒 | 高速钢 | 棒料 | HS6-5-2C | 板 棒 管 排 带 线 | ￠1.0～300mm |  | 6个月 | HS6-5-2C高速工具钢化学成分（%）：C:0.86～0.94 Si:≤0.45 Mn:≤0.40 P≤0.030 S≤0.030 Cr:3.80～4.50 Mo:4.70～5.20 W:5.90～6.70 V:1.70～2.10 其他：-
67 | 供应HS6-5-3高速钢板/棒 | 高速钢 | 棒料 | HS6-5-3 | 板 棒 管 排 带 线 | ￠1.0～300mm |  | 6个月 | HS6-5-3高速工具钢化学成分（%）：C:1.15～1.25 Si:≤0.45 Mn:≤0.40 P≤0.030 S≤0.030 Cr:3.80～4.50 Mo:4.70～5.20 W:5.90～6.70 V:2.70～3.20 其他：-
68 | 供应HS6-5-3C高速钢板/棒 | 高速钢 | 棒料 | HS6-5-3C | 板 棒 管 排 带 线 | ￠1.0～300mm |  | 6个月 | HS6-5-3C高速工具钢化学成分（%）：C:1.25～1.32 Si:≤0.70 Mn:≤0.40 P≤0.030 S≤0.030 Cr:3.80～4.50 Mo:4.70～5.20 W:5.90～6.70 V:2.70～3.20 其他：-
69 | 供应HS6-6-2高速钢板/棒 | 高速钢 | 棒料 | HS6-6-2 | 板 棒 管 排 带 线 | ￠1.0～300mm |  | 6个月 | HS6-6-2高速工具钢化学成分（%）：C:1.00～1.10 Si:≤0.45 Mn:≤0.40 P≤0.030 S≤0.030 Cr:3.80～4.50 Mo:5.50～6.50 W:5.90～6.70 V:2.30～2.60 其他：-
70 | 供应HS6-5-4高速钢板/棒 | 高速钢 | 棒料 | HS6-5-4 | 板 棒 管 排 带 线 | ￠1.0～300mm |  | 6个月 | HS6-5-4高速工具钢化学成分（%）：C:1.25～1.40 Si:≤0.45 Mn:≤0.40 P≤0.030 S≤0.030 Cr:3.80～4.50 Mo:4.20～5.00 W:5.20～6.00 V:3.70～4.20 其他：-
71 | 供应HS6-5-2-5高速钢板/棒 | 高速钢 | 棒料 | HS6-5-2-5 | 板 棒 管 排 带 线 | ￠1.0～300mm |  | 6个月 | HS6-5-2-5高速工具钢化学成分（%）：C:0.87～0.95 Si:≤0.45 Mn:≤0.40 P≤0.030 S≤0.030 Cr:3.80～4.50 Mo:4.70～5.20 W:5.90～6.70 V:1.70～2.10 Co:4.50～5.00
72 | 供应HS6-5-3-8高速钢板/棒 | 高速钢 | 棒料 | HS6-5-3-8 | 板 棒 管 排 带 线 | ￠1.0～300mm |  | 6个月 | HS6-5-3-8高速工具钢化学成分（%）：C:1.23～1.33 Si:≤0.70 Mn:≤0.40 P≤0.030 S≤0.030 Cr:3.80～4.50 Mo:4.70～5.30 W:5.90～6.70 V:2.70～3.20 Co:8.00～8.80
73 | 供应HS10-4-3-10高速钢板/棒 | 高速钢 | 棒料 | HS10-4-3-10 | 板 棒 管 排 带 线 | ￠1.0～300mm |  | 6个月 | HS10-4-3-10高速工具钢化学成分（%）：C:1.20～1.35 Si:≤0.45 Mn:≤0.40 P≤0.030 S≤0.030 Cr:3.80～4.50 Mo:3.20～3.90 W:9.00～10.0 V:3.00～3.50 Co:9.50～10.5
74 | 供应HS2-9-1-8高速钢板/棒 | 高速钢 | 棒料 | HS2-9-1-8 | 板 棒 管 排 带 线 | ￠1.0～300mm |  | 6个月 | HS2-9-1-8高速工具钢化学成分（%）：C:1.05～1.15 Si:≤0.70 Mn:≤0.40 P≤0.030 S≤0.030 Cr:3.50～4.50 Mo:9.00～10.0 W:1.20～1.90 V:0.90～1.30 Co:7.50～8.50
75 | 供应SKH2高速钢板/棒 | 高速钢 | 棒料 | SKH2 | 板 棒 管 排 带 线 | ￠1.0～300mm |  | 6个月 | 产品简介：SKH-2 (JIS G4403) ω/％化学成分: C：0.73～0.83 Si：≤0.45 Mn：≤0.40 Cr：3.80～4.50 Mo：- W:17.20～18.70 V:1.00～1.20 Co:- 性能及应用：钨系高速工具钢，具有较高的硬度、热硬性和高温强度，其热处理范围较宽，淬火不易过热，易于磨削加工，热加工及热处理过程中不易氧化脱碳。该钢的碳化物不均匀度、高温塑性都比钼系高速钢的差，但其耐磨性好。
76 | 供应SKH3高速钢板/棒 | 高速钢 | 棒料 | SKH3 | 板 棒 管 排 带 线 | ￠1.0～300mm |  | 6个月 | SKH3化学成分（%） C：0.73～0.83 Si：≤0.45 Mn：≤0.40 Cr：3.80～4.50 Mo：- W:17.00～19.00 V:0.80～1.20 Co:4.50～5.50
77 | 供应SKH4高速钢板/棒 | 高速钢 | 棒料 | SKH4 | 板 棒 管 排 带 线 | ￠1.0～300mm |  | 6个月 | SKH4化学成分（%） C：0.73～0.83 Si：≤0.45 Mn：≤0.40 Cr：3.80～4.50 Mo：- W:17.00～19.00 V:1.00～1.50 Co:9.00～11.00
78 | 供应SKH10高速钢板/棒 | 高速钢 | 棒料 | SKH10 | 板 棒 管 排 带 线 | ￠1.0～300mm |  | 6个月 | SKH10化学成分（%）：C：1.45～1.60 Si：≤0.45 Mn：≤0.40 Cr：3.80～4.50 Mo：- W:11.50～13.00 V:4.20～5.20 Co:4.20～5.20
79 | 供应SKH40高速钢板/棒 | 高速钢 | 棒料 | SKH40 | 板 棒 管 排 带 线 | ￠1.0～300mm |  | 6个月 | SKH40化学成分（%）：C：1.23～1.33 Si：≤0.45 Mn：≤0.40 Cr：3.80～4.50 Mo：4.70～5.20 W:5.70～6.70 V:2.70～2.10 Co:8.00～8.80
80 | 供应SKH50高速钢板/棒 | 高速钢 | 棒料 | SKH50 | 板 棒 管 排 带 线 | ￠1.0～300mm |  | 6个月 | SKH50化学成分（%）：C：0.77～0.87 Si：≤0.70 Mn：≤0.45 Cr：3.50～4.50 Mo：8.00～9.00 W:1.40～2.00 V:1.00～1.40 Co:-
81 | 供应SKH51高速钢板/棒 | 高速钢 | 棒料 | SKH51 | 板 棒 管 排 带 线 | ￠1.0～300mm |  | 6个月 | SKH51化学成分（%）：C：0.80～0.88 Si：≤0.45 Mn：≤0.40 Cr：3.80～4.50 Mo：4.70～5.20 W:5.90～6.70 V:1.70～2.10 Co:-
82 | 供应SKH52高速钢板/棒 | 高速钢 | 棒料 | SKH52 | 板 棒 管 排 带 线 | ￠1.0～300mm |  | 6个月 | SKH52化学成分（%）：C：1.00～1.15 Si：≤0.45 Mn：≤0.40 Cr：3.80～4.50 Mo：5.50～6.50 W:5.90～6.70 V:2.30～2.60 Co:-
83 | 供应SKH53高速钢板/棒 | 高速钢 | 棒料 | SKH53 | 板 棒 管 排 带 线 | ￠1.0～300mm |  | 6个月 | SKH53化学成分（%）：C：1.15～1.25 Si：≤0.45 Mn：≤0.40 Cr：3.80～4.50 Mo：4.70～5.20 W:5.90～6.70 V:2.70～3.20 Co:-
84 | 供应SKH54高速钢板/棒 | 高速钢 | 棒料 | SKH54 | 板 棒 管 排 带 线 | ￠1.0～300mm |  | 6个月 | SKH54化学成分（%）：C：1.25～14.0 Si：≤0.45 Mn：≤0.40 Cr：3.80～4.50 Mo：4.20～5.00 W:5.20～6.00 V:3.70～4.20 Co:-
85 | 供应SKH55高速钢板/棒 | 高速钢 | 棒料 | SKH55 | 板 棒 管 排 带 线 | ￠1.0～300mm |  | 6个月 | SKH55化学成分（%）：C：0.87～0.95 Si：≤0.45 Mn：≤0.40 Cr：3.80～4.50 Mo：4.70～5.20 W:5.90～6.70 V:1.70～2.10 Co:4.50～5.00 特性：日本高速工具钢，日本不二越NACHI钨系高速钢系列，粉末冶金工具钢，是国际公认的顶级工模具制造材料。供货状态及硬度：球化退火态，硬度＜225HBS。
86 | 供应SKH56高速钢板/棒 | 高速钢 | 棒料 | SKH56 | 板 棒 管 排 带 线 | ￠1.0～300mm |  | 6个月 | SKH56化学成分（%）：C：0.85～0.95 Si：≤0.45 Mn：≤0.40 Cr：3.80～4.50 Mo：4.70～5.20 W:5.90～6.70 V:1.70～2.10 Co:7.00～9.00
87 | 供应SKH57高速钢板/棒 | 高速钢 | 棒料 | SKH57 | 板 棒 管 排 带 线 | ￠1.0～300mm |  | 6个月 | SKH57化学成分（%）：C：1.20～1.35 Si：≤0.45 Mn：≤0.40 Cr：3.80～4.50 Mo：3.20～3.90 W:9.00～10.00 V:3.00～3.50 Co:9.50～10.50
88 | 供应SKH58高速钢板/棒 | 高速钢 | 棒料 | SKH58 | 板 棒 管 排 带 线 | ￠1.0～300mm |  | 6个月 | SKH58化学成分（%）：C：0.95～1.05 Si：≤0.70 Mn：≤0.40 Cr：0.35～4.50 Mo：8.20～9.20 W:1.50～2.10 V:1.70～2.20
89 | 供应SKH59高速钢板/棒 | 高速钢 | 棒料 | SKH59 | 板 棒 管 排 带 线 | ￠1.0～300mm |  | 6个月 | SKH59高速工具钢性能及应用： SKH59高速工具钢为钼系高碳含钴超硬型高速工具钢，硬度高，可达70HRC，热硬性好，高温硬度高，容易磨削。由于SKH59高速工具钢可磨削性能好，所以可用来制造各种高精度复杂刀具。 SKH59高速工具钢供货硬度：退火≤HB280;冷轧≤HB320 SKH59高速工具钢化学成分（%）: C碳:1.05-1.15 Si硅:≤0.70 Cr铬:3.50-4.50 Mn锰:≤0.40 Mo钼:9.0-10.0 Co钴:7.75-8.50 W钨:1.20-1.90 V矾:1.20-1.90
90 | 供应2715高速钢板/棒 | 高速钢 | 棒料 | 2715 | 板 棒 管 排 带 线 | ￠1.0～300mm |  | 6个月 | 2715高速工具钢化学成分（%）：C:0.87～0.95 Si:0.20～0.40 Mn:- P≤0.030 S≤0.030 Cr:3.50～4.50 Mo:4.50～5.20 W:1.40～2.00 V:1.10～1.50 Co:-
91 | 供应2716高速钢板/棒 | 高速钢 | 棒料 | 2716 | 板 棒 管 排 带 线 | ￠1.0～300mm |  | 6个月 | 2716高速工具钢化学成分（%）：C:1.05～1.20 Si:0.25～0.65 Mn:≤0.40 P≤0.030 S≤0.030 Cr:3.50～4.50 Mo:9.00～10.00 W:1.30～1.90 V:0.90～1.40 Co:7.50～8.50
92 | 供应2722高速钢板/棒 | 高速钢 | 棒料 | 2722 | 板 棒 管 排 带 线 | ￠1.0～300mm |  | 6个月 | 2722高速工具钢化学成分（%）：C:0.82～0.90 Si:0.25～0.50 Mn:0.20～0.40 P≤0.030 S≤0.030 Cr:3.50～4.50 Mo:4.50～5.50 W:6.00～7.00 V:1.70～2.10 Co:-
93 | 供应2723高速钢板/棒 | 高速钢 | 棒料 | 2723 | 板 棒 管 排 带 线 | ￠1.0～300mm |  | 6个月 | 2723高速工具钢化学成分（%）：C:0.85～0.95 Si:0.25～0.50 Mn:0.20～0.40 P≤0.030 S≤0.030 Cr:3.50～4.50 Mo:4.50～5.50 W:6.00～7.00 V:1.70～2.10 Co:4.50～5.50
94 | 供应2724高速钢板/棒 | 高速钢 | 棒料 | 2724 | 板 棒 管 排 带 线 | ￠1.0～300mm |  | 6个月 | 2724高速工具钢化学成分（%）：C:0.82～0.92 Si:0.15～0.40 Mn:0.20～0.40 P≤0.030 S≤0.030 Cr:3.50～4.50 Mo:2.80～3.60 W:6.00～7.00 V:1.80～2.20 Co:-
95 | 供应2725高速钢板/棒 | 高速钢 | 棒料 | 2725 | 板 棒 管 排 带 线 | ￠1.0～300mm |  | 6个月 | 2725高速工具钢化学成分（%）：C:1.23～1.33 Si:0.25～0.70 Mn:≤0.50 P≤0.050 S≤0.170 Cr:3.50～4.50 Mo:4.60～5.30 W:5.80～6.80 V:2.70～3.20 Co:-
96 | 供应2726高速钢板/棒 | 高速钢 | 棒料 | 2726 | 板 棒 管 排 带 线 | ￠1.0～300mm |  | 6个月 | 2726高速工具钢化学成分（%）：C:1.23～1.33 Si:0.25～0.70 Mn:≤0.50 P≤0.050 S≤0.170 Cr:3.50～4.50 Mo:4.60～5.30 W:5.80～6.80 V:2.70～3.20 Co:8.00～9.00
97 | 供应2727高速钢板/棒 | 高速钢 | 棒料 | 2727 | 板 棒 管 排 带 线 | ￠1.0～300mm |  | 6个月 | 2727高速工具钢化学成分（%）：C:2.20～2.40 Si:0.20～0.70 Mn:0.20～0.50 P≤0.050 S≤0.170 Cr:3.50～4.50 Mo:6.70～7.30 W:6.20～6.80 V:6.30～6.70 Co:10.00～11.00
98 | 供应2736高速钢板/棒 | 高速钢 | 棒料 | 2736 | 板 棒 管 排 带 线 | ￠1.0～300mm |  | 6个月 | 2736高速工具钢化学成分（%）：C:1.20～1.30 Si:0.30～0.50 Mn:0.20～0.40 P≤0.030 S≤0.030 Cr:3.50～4.50 Mo:3.20～3.90 W:8.50～9.50 V:3.00～3.50 Co:8.50～9.50
99 | 供应2737高速钢板/棒 | 高速钢 | 棒料 | 2737 | 板 棒 管 排 带 线 | ￠1.0～300mm |  | 6个月 | 2737高速工具钢化学成分（%）：C:1.35～1.45 Si:0.25～0.50 Mn:0.20～0.40 P≤0.030 S≤0.030 Cr:3.70～4.40 Mo:3.40～3.80 W:8.40～9.10 V:3.20～3.60 Co:10.5～11.5
100 | 供应2750高速钢板/棒 | 高速钢 | 棒料 | 2750 | 板 棒 管 排 带 线 | ￠1.0～300mm |  | 6个月 | 2750高速工具钢化学成分（%）：C:0.68～0.75 Si:0.15～0.30 Mn:0.20～0.40 Cr:4.00～5.00 Mo:≤0.50 W:17.0～19.0 V:1.10～1.30 Co:≤0.60
C12 | 3Cr2W8V | 5CrMnMo | 5CrNiMo | 9CrWMn | Cr12Mo1V1 | Cr12MoV | CrWMn | P20(3Cr2Mo) | 其他
MMK | 安钢 | 鞍钢 | 鞍山宝得 | 八钢 | 包钢 | 宝钢 | 宝特 | 宝新 | 北台 | 本钢 | 长钢 | 承钢 | 春冶 | 达钢 | 大庚 | 德钢 | 鄂钢 | 抚钢 | 广钢 | 国丰 | 海鑫 | 邯钢 | 汉冶 | 杭钢 | 衡钢 | 红冶 | 沪宝 | 淮钢 | 黄河特钢 | 济钢 | 济源 | 建龙 | 江天 | 津西 | 酒钢 | 卡钢 | 昆钢 | 莱钢 | 涟钢 | 联合钢铁 | 柳钢 | 龙钢 | 马钢 | 梅钢 | 南昌 | 南钢 | 攀长钢 | 攀成钢 | 攀钢 | 萍钢 | 浦钢 | 浦项 | 齐鲁特钢 | 青钢 | 日钢 | 沙钢 | 上钢一厂 | 韶钢 | 申特 | 石钢 | 石横特钢 | 首钢 | 首特 | 水钢 | 太钢 | 泰钢 | 唐钢 | 天钢 | 天铁 | 通钢 | 威钢 | 文丰 | 无锡新大中 | 武钢 | 舞钢 | 西宁特钢 | 湘钢 | 新抚钢 | 新钢 | 新浦 | 新日铁 | 新冶钢 | 兴澄 | 邢钢 | 宣钢 | 烨辉 | 烨联 | 永钢西城 | 雨花 | 岳洋 | 轧一 | 兆博 | 兆顺 | 重钢 | 重庆四钢 | 重特 | 珠钢 | 纵横 | 其他
100 | 100-200 | 10-20 | 110 | 120 | 12-30 | 12-80 | 130 | 140 | 150 | 150-260 | 180 | 190 | 195 | 200-400 | 220 | 290以下 | 300 | 50 | 50-80 | 60 | 70 | 80 | 75 | 90 | 300以上 | 其他